## Microdeval
|  | INFORME DE ENSAYO DETERMINACIÓN DE LA RESISTENCIA DEL AGREGADO GRUESO A LA DEGRADACIÓN POR ABRASIÓN UTILIZANDO EL EQUIPO MICRO-DEVAL INV E 238-13 | [5 empty] | CARTA DE CALIBRACIÓN EQUIPO MICRODEVAL
|  | CÓDIGO: GLAB-FM-023 |  | VERSIÓN: 10 |  |  |  | El Agregado de calibración debe presentar una pérdida entre 15% y 25%.
|  | FECHA DE APLICACIÓN: OCTUBRE 2022 | [10 empty] | Promedio | LES | LEI
[7 empty] | Paginas | 1 | 2014-09-19 | 1500 | 1225.5 | 18.3 | 18.4 | 17.5 | 20.7
[5 empty] | Código: |  | Pagina | 2 | 2014-09-19 | 1500 | 1233 | 17.8 | 18.4 | 17.5 | 20.7
[6 empty] | Pagina xx de xx | 0 | 3 | 2014-09-20 | 1500 | 1230 | 18 | 18.4 | 17.5 | 20.7
[7 empty] | de | 4 | 2014-09-22 | 1500 | 1207.5 | 19.5 | 18.4 | 17.5 | 20.7
[8 empty] | 5 | 2014-09-22 | 1500 | 1228.5 | 18.1 | 18.4 | 17.5 | 20.7
[7 empty] | Pagina xx de xx | 6 | 2009-09-22 | 1500 | 1219.5 | 18.7 | 18.4 | 17.5 | 20.7
|  | Tamaño máximo del agregado | [5 empty] | 8 | 2009-09-23 | 1500 | 1234.5 | 17.7 | 18.4 | 17.5 | 20.7
|  | Gradación utilizada (numeral 7.2, 7.3 ó 7.4) | [5 empty] | 9 | 2009-09-23 | 1500 | 1227 | 18.2 | 18.4 | 17.5 | 20.7
|  | A= Masa muestra seca antes del ensayo | g |  |  |  |  | 10 | 2009-09-24 | 1500 | 1224 | 18.4 | 18.4 | 17.5 | 20.7
|  | B= Masa muestra seca después del ensayo | g |  |  |  |  | 11 | 2009-09-24 | 1500 | 1233 | 17.8 | 18.4 | 17.5 | 20.7
|  | Pérdida por abrasión Micro-Deval | % |  |  |  |  | 12 | 2009-09-24 | 1500 | 1213.5 | 19.1 | 18.4 | 17.5 | 20.7
[8 empty] | 14 | 2013-09-25 | 1500 | 1210.5 | 19.3 | 18.4 | 17.5 | 20.7
[8 empty] | 15 | 2013-09-25 | 1500 | 1218 | 18.8 | 18.4 | 17.5 | 20.7
|  | GRÁFICO DE TENDENCIA DEL AGREGADO DE CALIBRACIÓN | [5 empty] | 16 | 2013-09-26 | 1500 | 1230 | 18 | 18.4 | 17.5 | 20.7
[8 empty] | 17 | 2013-09-26 | 1500 | 1212 | 19.2 | 18.4 | 17.5 | 20.7
[8 empty] | 18 | 2013-09-27 | 1500 | 1231.5 | 17.9 | 18.4 | 17.5 | 20.7
[8 empty] | 19 | 2013-09-27 | 1500 | 1198.5 | 20.1 | 18.4 | 17.5 | 20.7
[8 empty] | 20 | 2013-09-27 | 1500 | 1231.5 | 17.9 | 18.4 | 17.5 | 20.7
[8 empty] | Promedio |  |  |  | 18.48889
[8 empty] | Objetivo |  |  |  | 19.1
[8 empty] | 20 | 100
[8 empty] | 19 | 95
Para que haya aceptación continua de los datos, los datos individuales del material de calibración se deberán encontrar entre 17.5% y 20.7% el 95% de las veces
[8 empty] | numeral 7,2 | 3/4", 1/2", 3/8"
[8 empty] | numeral 7,3 | 1/2", 3/8", N°4
[8 empty] | numeral 7,4 | 3/8", N°4
Fecha de ejecución:
Observaciones:
FIN DEL INFORME DE ENSAYO
Laboratorio de suelos, asfaltos y pavimentos de la UAERMV Sede de Producción Parque Minero Industrial El Mochuelo Kilometro 3 vía Pasquilla localidad Ciudad Bolívar, Bogotá D.C. - Colombia Tel: 3779555 Ext. 1145 E- mail: p.laboratorio@umv.gov.co
G