## ASFALTO SOLIDO
INFORME DE ENSAYO CARACTERIZACIÓN DE CEMENTO ASFÁLTICO
|  | CÓDIGO: GLAB-FM-028 |  |  |  | VERSIÓN: 8
FECHA DE APLICACIÓN: MARZO 2023
[9 empty] | Paginas |  |  |  |  | UMV
[5 empty] | Código: |  |  |  | Pagina |  |  |  |  | Visco. 60°C | Visco. 135°C
[6 empty] | Pagina xx de xx |  |  | 0
[9 empty] | de | [6 empty] | PROVEEDOR
[16 empty] | Visco. 60°C | Visco. 135°C
| ENSAYO |  | NORMA ASTM | NORMA INV | ESPECIFICACIÓN IDU-200-18 Tabla 200.1 |  | RESULTADO ENSAYO | RESULTADO FICHA TÉCNICA PROVEEDOR | Pagina xx de xx
[5 empty] | Mínimo | Máximo |  |  | Viscosidad a 60°C [Pa-s] | D-4402 - 15 | E-717 - 13 | 150 | 300 | Penetración | Ablandamiento | Penetración | Ablandamiento
[9 empty] | Viscosidad a 135°C [Pa-s] | D-4402 - 15 | E-717 - 13 | 0.22 | 0.45
[9 empty] | Penetración, 25°C 100g 5s [mm/10] | D-5 - 13 | E-706 - 13 | 60 | 70 |  |  | Ductilidad | Punto de infla.
[9 empty] | Punto de ablandamiento °C | D-36 - 14 | E-712 - 13 | 45 | 55
[9 empty] | Índice de penetración |  | E-724 - 13 | -1 | 1 | Ductilidad | Punto de infla. CHISPA | Punto de comb. | Peso espe.
[9 empty] | Ductilidad, 25°C, 5cm/min [cm] | D-113 - 07 | E-702 - 13 | 100 | -
[9 empty] | Punto de inflamación °C | D-92 - 16 | E-709 - 13 | - | - | Punto de comb. ( LLAMA) | Peso espe.
[9 empty] | Punto de combustión °C | D-92 - 16 | E-709 - 13 | 232 | -
[9 empty] | Peso específico a 25 °C | D-71 - 15 | E-707 - 13 | Reportar | Reportar
Fecha de ejecución:
Observaciones:
FIN DEL INFORME DE ENSAYO
Laboratorio de suelos, asfaltos y pavimentos de la UAERMV Sede de Producción Parque Minero Industrial El Mochuelo Kilometro 3 vía Pasquilla localidad Ciudad Bolívar, Bogotá D.C. - Colombia Tel: 3779555 Ext. 1145 E- mail: p.laboratorio@umv.gov.co

## firmas (hidden)
NOMBRES | CARGO | FIRMAS
CHAPARRO CARLOS | Laboratorista | 2
CORDOBA ALEXANDER | Laboratorista | 3
CRISTANCHO VICTOR | Laboratorista | 7
DIAZ CESAR | Laboratorista
FLOREZ KAREN | Laboratorista | 6
GALVIS DAVID | Laboratorista | 4
MANCILLA EDGAR | Laboratorista | 8
OSPINA JUAN GABRIEL | Laboratorista
SUAREZ WILLIAM | Laboratorista | 9
YARA FABIAN | Laboratorista
RINCON SATURNINO | Coordinador Operativo | 1
ACHIARDI LEONARDO | Auxiliar
ALBARRACIN JAIRO | Auxiliar
ALMONACID JIMMY | Auxiliar
CANO LUIS EDUARDO | Auxiliar
GALVIS DANIEL | Auxiliar
GOMEZ LUIS CARLOS | Auxiliar
BLANCO SEGUNDO | Auxiliar
PATIÑO MARLON | Auxiliar
PRIETO YULY PAOLA | Auxiliar
SASTOQUE CINDY | Auxiliar
TEUTA DIEGO | Auxiliar
VARGAS RODOLFO | Auxiliar
VILLANUEVA BRAYAN | Auxiliar
-- | --
Reviso
ARIAS JENNIFER | Analista técnico
CASTAÑEDA CATHERINE | Coordinador técnico
RINCON SATURNINO | Coordinador operativo | 1
-- | --
Aprobó
VARGAS PABLO | Coordinador operativo
RIVERA MERCY | Líder de acreditación
-- | --

## CA 60-70 (hidden)
LABORATORIO DE CALIDAD UMV SUELOS, CONCRETOS Y PAVIMENTOS ANÁLISIS DE ASFALTO NORMAS E 702, E 706, E 707, E 709, E 712
| CÓDIGO: PRO-FM-034 |  |  |  | VERSIÓN: 2.0
FECHA DE APLICACIÓN: SEPTIEMBRE DE 2013
PROYECTO: | CONTROL DE SUMINISTROS CTO 207-2017 (MULTINSA S.A) |  |  |  | CÓDIGO: | A110934
CLIENTE: | INTERNO |  |  |  | FECHA DE TOMA: | 2017-09-30
REMISIÓN: | 17963 |  |  |  | FECHA DE ENSAYO: | 2017-09-30
TIPO DE ASFALTO: | CEMENTO ASFÁLTICO 60/70 |  |  |  | LOTE: | 17963
VEHÍCULO: | SKI-628 |  |  |  | PROCEDENCIA: | MULTINSA 1A S.A
[8 empty] | UMV |  | PROVEEDOR
ENSAYO |  | NORMA ASTM | NORMA INVIAS | ESPECIFICACIÓN IDU-ET-2011 TABLA 200.1 |  | RESULTADO ENSAYO | RESULTADO FICHA TÉCNICA PROVEEDOR | Visco. 60°C | Visco. 135°C | Visco. 60°C | Visco. 135°C
|  |  |  | Mínimo | Máximo |  |  | 298 | 0.29 | 298 | 0.28
Viscosidad a 60°C [Pa-s] |  | D-4402 - 15 | E-717 - 13 | 150 | 300 | 298 | 298 | Penetración | Ablandamiento | Penetración | Ablandamiento
Viscosidad a 135°C [Pa-s] |  | D-4402 - 15 | E-717 - 13 | 0.22 | 0.45 | 0.29 | 0.28 | 62.3 | 50 | 62 | 50
Penetración, 25°C 100g 5s [mm/10] |  | D-5 - 13 | E-706 - 13 | 60 | 70 | 62.73333 | 62 | 60.9 | 50.2 | Ductilidad | Punto de infla.
Punto de ablandamiento °C |  | D-36 - 14 | E-712 - 13 | 45 | 55 | 50.1 | 50 | 65 |  | >100 | NO REPORTA
Índice de penetración |  |  | E-724 - 13 | -1 | 1 | -0.6319492 | -0.687269 | Ductilidad | Punto de infla. | Punto de comb. | Peso espe.
Ductilidad, 25°C, 5cm/min [cm] |  | D-113 - 07 | E-702 - 13 | 100 | 0 | >100 | >100 | >100 | NO REPORTA | NO REPORTA | NO REPORTA
Punto de inflamación °C |  | D-92 - 16 | E-709 - 13 | 232 | 0 | NO REPORTA | NO REPORTA | Punto de comb. | Peso espe.
Punto de combustión °C |  | D-92 - 16 | E-709 - 13 | 0 | 0 | NO REPORTA | NO REPORTA | NO REPORTA | NO REPORTA
Peso específico a 25 °C |  | D-71 - 15 | E-707 - 13 | Reportar | Reportar | NO REPORTA | NO REPORTA
OBSERVACIONES: | [11 empty] | 28 | 676 | 667.05 | 665.45 | 670.5 | 666.05
El material se encuentra dentro del rango de cumplimiento de la especificación IDU-ET-2011 para viscosidad a 60°C y 135°C para asfaltos tipo 60-70. | [11 empty] | 29 | 675.9 | 666.95 | 665.15 | 670.6 | 665.95
El material se encuentra dentro del rango de cumplimiento de la especificación IDU-ET-2011 para penetración a 25°C y punto de ablandamiento para asfaltos tipo 60-70.
Los resultados presentados corresponden únicamente a la muestra sometida a ensayo. Este informe no puede ser reproducido en su totalidad ni parcialmente, sin la autorización escrita del laboratorio que lo emite. Este informe no es válido sin la firma original de quien revisó y aprobó. | [11 empty] | 29 | 675.9 | 666.95 | 665.15 | 670.6 | 665.95
Elaboró: |  |  | Revisó: |  |  | Aprobó: | [5 empty] | 30 | 675.8 | 666.85 | 664.75 | 670.7 | 665.75
Firma: | #REF! |  | Firma: |  |  | Firma: | [5 empty] | 31 |  | 0 | 0
Nombre: | KAREN FLOREZ |  | Nombre: | PABLO VARGAS |  | Nombre: | EDISON GARZON
Cargo: | LABORATORISTA |  | Cargo: | COORD. TÉCNICO LAB. |  | Cargo: | ESPECIALISTA TÉCNICO LAB.
Formulas:
A110934 = [A110934, row above]

## CA 80-100 (hidden)
LABORATORIO DE CALIDAD UMV SUELOS, CONCRETOS Y PAVIMENTOS ANÁLISIS DE ASFALTO NORMAS E 702, E 706, E 707, E 709, E 712
| CÓDIGO: PRO-FM-034 |  |  | VERSIÓN: 2.0
FECHA DE APLICACIÓN: SEPTIEMBRE DE 2013
PROYECTO: | CONTROL DE SUMINISTROS CTO 207-2017 (MULTINSA S.A) |  |  | CÓDIGO: | A110309
CLIENTE: | INTERNO |  |  | FECHA DE TOMA: | 2017-03-17
REMISIÓN: | 17365 |  |  | FECHA DE ENSAYO: | 2017-03-17
TIPO DE ASFALTO: | CEMENTO ASFÁLTICO 80/100 |  |  | LOTE: | 17365
VEHÍCULO: | TSP-715 |  |  | PROCEDENCIA: | MULTINSA 1A S.A |  |  | UMV
[8 empty] | Visco. 60°C | Visco. 135°C
ENSAYO |  | NORMA ASTM | NORMA INVIAS | ESPECIFICACIÓN IDU-ET-2011 TABLA 200.1 |  | RESULTADO ENSAYO | RESULTADO FICHA TÉCNICA PROVEEDOR | 298 | 0.29
|  |  |  | Mínimo | Máximo |  |  | Penetración | Ablandamiento
Viscosidad a 60°C [Pa-s] |  | D-4402 - 15 | E-717 - 13 | 100 | 200 | 298 | 298 | 78 | 53
Viscosidad a 135°C [Pa-s] |  | D-4402 - 15 | E-717 - 13 | 0.15 | 0.4 | 0.29 | 0.28 | 78 | 53
Penetración, 25ªC 100g 5s [mm/10] |  | D-5 - 13 | E-706 - 13 | 80 | 100 | 78 | 86 | 78 | 53
Punto de ablandamiento °C |  | D-36 - 14 | E-712 - 13 | 42 | 52 | 53 | 46 | Ductilidad | Punto de infla.
Indice de penetración |  |  | E-724 - 13 | -1 | 1 | 0.693857 | -0.9260573 | >100 | NO REPORTA
Ductilidad,25°C, 5cm/min, [cm] |  | D-113 - 07 | E-702 - 13 | 100 | 0 | >100 | >100 | Punto de comb. | Peso espe.
Punto de inflamación °C |  | D-92 - 16 | E-709 - 13 | 232 | 0 | NO REPORTA | NO REPORTA | NO REPORTA | NO REPORTA
Punto de combustión °C |  | D-92 - 16 | E-709 - 13 | 0 | 0 | NO REPORTA | NO REPORTA
Peso específico a 25 °C |  | D-71 - 15 | E-707 - 13 | REPORTAR | REPORTAR | NO REPORTA | NO REPORTA | PROVEEDOR
[8 empty] | Visco. 60°C | Visco. 135°C
[8 empty] | 298 | 0.28
OBSERVACIONES: | [7 empty] | Penetración | Ablandamiento | 28 | 676 | 667.05 | 665.45 | 670.5 | 666.05
El material se encuentra dentro del rango de cumplimiento de la especificación IDU-ET-2011 para viscosidad a 60°C y 135°C para asfaltos tipo 80-100. | [7 empty] | 86 | 46 | 29 | 675.9 | 666.95 | 665.15 | 670.6 | 665.95
El material se encuentra dentro del rango de cumplimiento de la especificación IDU-ET-2011 para penetración a 25°C y punto de ablandamiento para asfaltos tipo 80-100. | [7 empty] | Ductilidad | Punto de infla. | 29 | 675.9 | 666.95 | 665.15 | 670.6 | 665.95
Los resultados presentados corresponden únicamente a la muestra sometida a ensayo. Este informe no puede ser reproducido en su totalidad ni parcialmente, sin la autorización escrita del laboratorio que lo emite. Este informe no es válido sin la firma original de quien revisó y aprobó. | [7 empty] | >100 | NO REPORTA
[8 empty] | Punto de comb. | Peso espe.
Elaboró: |  | Revisó: |  |  | Aprobó: |  |  | NO REPORTA | NO REPORTA | 30 | 675.8 | 666.85 | 664.75 | 670.7 | 665.75
Firma: | #REF! | Firma: |  |  | Firma: |  |  |  |  | 31 |  | 0 | 0
Nombre: | KAREN FLOREZ | Nombre: | PABLO VARGAS |  | Nombre: | EDISON GARZON
Cargo: | LABORATORISTA | Cargo: | COORD. TÉCNICO LAB. |  | Cargo: | ESPECIALISTA TÉCNICO LAB.

## CA GCR (hidden)
LABORATORIO DE CALIDAD UMV SUELOS, CONCRETOS Y PAVIMENTOS ANÁLISIS DE ASFALTO NORMAS E 702, E 706, E 707, E 709, E 712
| CÓDIGO: PRO-FM-034 |  |  |  | VERSIÓN: 2.0
FECHA DE APLICACIÓN: SEPTIEMBRE DE 2013
PROYECTO: | CONTROL DE SUMINISTROS CTO 207-2017 (MULTINSA S.A) |  |  |  | CÓDIGO: |  | A130929
CLIENTE: | INTERNO |  |  |  | FECHA DE TOMA: |  | 2017-09-25
REMISIÓN: | 17945 |  |  |  | FECHA DE ENSAYO: |  | 2017-09-26
TIPO DE ASFALTO: | CEMENTO ASFÁLTICO MODIFICADO CON GRANO DE CAUCHO RECICLADO AL 15% |  |  |  | LOTE: |  | 300917
VEHÍCULO: | VPJ-070 |  |  |  | PROCEDENCIA: |  | MULTINSA 1A S.A
[9 empty] | UMV |  | PROVEEDOR
ENSAYO |  | NORMA ASTM | NORMA INVIAS | ESPECIFICACIÓN IDU-ET-2011 SECION 560.11 |  | RESULTADO ENSAYO |  | RESULTADO FICHA TÉCNICA PROVEEDOR | Visc. 135°C | Punto de infla. | Visc. 135°C | Punto de infla.
|  |  |  | Mínimo | Máximo |  |  |  | 1.7 | >270 | 1.5 | >270
Viscosidad a 163°C [Pa-s] |  | D-6114 - 09 | E-717 - 13 | 1.5 | 3 | 1.7 |  | 1.5 | Penetración | Ablandamiento | Penetración | Ablandamiento
Penetración, 25ªC 100g [mm/10] |  | D-5 - 13 | E-706 - 13 | 40 | 70 | 46.66667 |  | 45 | 45 | 62.6 | 45 | 62.6
Punto de ablandamiento °C |  | D-36 - 14 | E-712 - 13 | 52 | 0 | 62.8 |  | 62.6 | 48 | 63
Punto de inflamación °C |  | D-92 - 16 | E-709 - 13 | REPORTAR |  | >270 |  | >270 | 47
[9 empty] | 46.66667 | 62.8
OBSERVACIONES: | [12 empty] | 28 | 676 | 667.05 | 665.45 | 670.5 | 666.05
El material se calienta hasta lograr la fluidez necesaria para permitir el vertimiento del asfalto en el molde (anillo) para el ensayo de punto de ablandamiento y en el recipiente cilíndrico para el ensayo de penetración. | [12 empty] | 29 | 675.9 | 666.95 | 665.15 | 670.6 | 665.95
El ensayo de punto de ablandamiento se realiza con agua destilada a una rata de calentamiento de 5°C +/- 0,5°C de acuerdo al procedimiento descrito en la norma INV-E-712-13.
Los resultados presentados corresponden únicamente a la muestra sometida a ensayo. Este informe no puede ser reproducido en su totalidad ni parcialmente, sin la autorización escrita del laboratorio que lo emite. Este informe no es válido sin la firma original de quien revisó y aprobó.
Elaboró: |  |  | Revisó: |  |  |  | Aprobó: | [5 empty] | 30 | 675.8 | 666.85 | 664.75 | 670.7 | 665.75
Firma: | #REF! |  | Firma: |  |  |  | Firma: | [5 empty] | 31 |  | 0 | 0
Nombre: | KAREN FLOREZ |  | Nombre: | PABLO VARGAS |  |  | Nombre: | EDISON GARZON
Cargo: | LABORATORISTA |  | Cargo: | COORD. TÉCNICO LAB. |  |  | Cargo: | ESPECIALISTA TÉCNICO LAB.
Formulas:
A130929 = [A130929, row above]+1

## ASFALTO MODIFICADO (hidden)
INFORME DE ENSAYO
CARACTERIZACION DE CEMENTO ASFÁLTICO MODIFICADOCON POLÍMEROS
| ESPECIFICACIÓN TÉCNICA IDU SECCIÓN 202-11 | [7 empty] | LABORATORIO - ANÁLISIS DE ASFALTO NORMAS E 702, E 706, E 707, E 709, E 712
| CODIGO: PRO-L-FM-083 |  |  | VERSION: 1
FECHA DE APLICACIÓN: AGOSTO 2018
Cliente: |  | Civ: |  | Hoja:
Procedencia: |  | Código: |  | Fecha de recepción:
Remision: |  | Vehiculo: |  | Fecha de ejecución:
Tipo de asfalto: |  |  |  | Fecha de informe: | [7 empty] | UMV |  | PROVEEDOR
ENSAYO | NORMA ASTM | NORMA INV | ESPECIFICACIÓN IDU SECCIÓN 202-11 TABLA 202.1 |  | RESULTADO ENSAYO | RESULTADO FICHA TECNICA PROVEEDOR | [5 empty] | Visc. 163°C | Punto de infla. | Visc. 163°C | Punto de infla.
|  |  | Mínimo | Máximo
[7 empty] | Viscosidad a 163°C [Pa-s] | D-6114 - 09 | E-717 - 13 | 1.5 | 3 | Penetración | Ablandamiento | Penetración | Ablandamiento
[7 empty] | Penetración, 25ªC 100g [mm/10] | D-5 - 13 | E-706 - 13 | 40 | 70
[7 empty] | Punto de ablandamiento °C | D-36 - 14 | E-712 - 13 | 52 | -
[7 empty] | Punto de inflamación °C | D-92 - 16 | E-709 - 13 | REPORTAR
[12 empty] | #DIV/0! | #DIV/0!
Observaciones:
| Elaboró: |  | Revisó |  | Aprobó
Firma:
Apellido y nombre : | -- |  | -- |  | --
Cargo:
FIN DEL INFORME DE ENSAYO
Los resultados presentados corresponden únicamente a la muestra sometida a ensayo. Este informe no puede ser reproducido en su totalidad ni parcialmente, sin la autorización escrita del laboratorio de Calidad de suelos, asfaltos y pavimentos de la UAERMV.
Laboratorio de calidad de suelos Asfaltos y pavimentos de la UAERMV Sede de Producción Parque Minero Industrial El Mochuelo Kilometro 3 vía Pasquilla localidad Ciudad Bolívar, Bogotá D.C. - Colombia Tel: 3779555 Ext. 1145 E- mail: p.laboratorio@umv.gov.co

## SELLO DE FISURAS (hidden)
INFORME DE ENSAYO
CARACTERIZACION DE SELLO DE FISURAS
| ESPECIFICACIÓN TÉCNICA IDU SECCIÓN 503-11 | [8 empty] | LABORATORIO - ANÁLISIS DE ASFALTO NORMAS E 702, E 706, E 707, E 709, E 712
| CODIGO: PRO-L-FM-085 |  |  |  |  | VERSION: 3
FECHA DE APLICACIÓN: AGOSTO 2018
Cliente: |  | Civ: |  |  |  | Hoja:
Procedencia: |  | Código: |  |  |  | Fecha de recepción:
Remision: |  | Vehiculo: |  |  |  | Fecha de ejecución:
Tipo de asfalto: | [5 empty] | Fecha de informe:
ENSAYO | NORMA ASTM | NORMA INV | ESPECIFICACIÓN IDU SECCIÓN 503-11 TABLA (210.10) |  |  |  | RESULTADO ENSAYO | RESULTADO FICHA TECNICA PROVEEDOR
|  |  | Tipo I |  | Tipo II
|  |  | Mínimo | Máximo | Mínimo | Máximo
[9 empty] | Penetración, 25ªC 100g (mm/10) | D - 5 | E - 706 - 13 | - | 90 | - | 90
[9 empty] | Punto de Ablandamiento ªC | D - 36 | E - 712 - 13 | 80 | - | 80 | -
[9 empty] | Ductilidad,25ªC, 5cm/min, (cm) | D - 113 | E - 702 - 13 | REPORTAR |  | REPORTAR
[9 empty] | Punto de inflamacion °C | D - 92 | E - 709 - 13 | 230 | - | 230 | -
[9 empty] | Punto de combustion °C |  | E - 709 - 13 | - | - | - | -
Observaciones:
| Elaboró: |  | Revisó |  |  |  | Aprobó
Firma:
Apellido y nombre : | -- |  | -- |  |  |  | --
Cargo:
FIN DEL INFORME DE ENSAYO
Los resultados presentados corresponden únicamente a la muestra sometida a ensayo. Este informe no puede ser reproducido en su totalidad ni parcialmente, sin la autorización escrita del laboratorio de Calidad de suelos, asfaltos y pavimentos de la UAERMV.
Laboratorio de calidad de suelos Asfaltos y pavimentos de la UAERMV Sede de Producción Parque Minero Industrial El Mochuelo Kilometro 3 vía Pasquilla localidad Ciudad Bolívar, Bogotá D.C. - Colombia Tel: 3779555 Ext. 1145 E- mail: p.laboratorio@umv.gov.co