## RESUMEN BG
|  | INFORMES DE ENSAYO CARACTERIZACIÓN DE AGREGADOS GRUESOS PARA MEZCLAS ASFÁLTICAS EN CALIENTE | [9 empty] | Tipo de material
GRAVA TRITURADA 1"
GRAVA TRITURADA 3/4"
|  | CÓDIGO: GLAB-FM-042 | [6 empty] | VERSIÓN: 6 |  |  | GRAVA TRITURADA 1/2"
|  | FECHA DE APLICACIÓN: OCTUBRE 2022 | [9 empty] | GRAVA TRITURADA 1" DE RIO
[11 empty] | Paginas | GRAVA TRITURADA 3/4" DE RIO
[7 empty] | Código: |  |  |  | Pagina | GRAVA TRITURADA 1/2" DE RIO
[8 empty] | Pagina xx de xx |  |  | 0 | ESPECIFICACIÓN TÉCNICA IDU SECCIÓN 510-11
de
REQUISITOS DE LOS AGREGADOS GRUESOS PARA MEZCLAS ASFÁLTICAS EN CALIENTE FRECUENCIA | [10 empty] | 0 | SEMANAL
[11 empty] | Pagina xx de xx | QUINCENAL
ENSAYO | [5 empty] | NORMA INV-E-2013 |  | RESULTADO DE ENSAYO |  | REQUISITOS Tabla 510.1 T2-T3 |  | MENSUAL
COMPOSICIÓN
Granulometría | [5 empty] | 213 |  | VER GRÁFICA |  |  |  | Grava triturada 3/4" | BG_C | SBG_A | SBG_B | SBG_C | PEA
DUREZA
Desgaste Los Ángeles, en seco, 500 revoluciones |  |  |  |  | % Máximo | 218 |  |  |  |  | 3 | 30 | 40 | 40 | 40 | 45 | 50
Micro Deval |  |  |  |  | % Máximo | 238 |  |  |  |  | 4 | 25 | 30 | 30 | 35 | 35 | N/A
10% Finos |  | Valor en seco |  |  | kN Mínimo | 224 |  |  |  |  | 5 | 75 | 60 | 60 | 50 | 40 | N/A
|  | Relación Húmedo/seco |  |  | % Mínimo | [5 empty] | 6 | 75 | 75 | 75 | 70 | 65 | N/A
DURABILIDAD | [10 empty] | 7
Pérdida de ensayo de solidez en sulfato de magnesio |  |  |  |  | % Máximo | 220 |  |  |  |  | 8 | 18 | 18 | 18 | 18 | 18 | 18
LIMPIEZA | [10 empty] | 9
Material que pasa por el tamiz N° 200 | [5 empty] | 214 |  |  |  |  | 10 | Reportar | 25 | 25 | 25 | 25 | 40
Índice de plasticidad |  |  |  |  | % máximo | 126 |  |  |  |  | 11 | No Plástico | 3 | 3 | 3 | 6 | 10
Equivalente de Arena |  |  |  |  | % mínimo | 133 |  |  |  |  | 12 | 20 | 20 | 20 | 18 | 18 | N/A
Valor de Azul de metileno |  |  |  |  | % máximo | 235 |  |  |  |  | 13 | 10 | 10 | 10 | 10 | 10 | N/A
Terrones de Arcilla y Partículas Deleznables |  |  |  |  | % máximo | 211 |  |  |  |  | 14 | 2 | 2 | 2 | 2 | 2 | N/A
GEOMETRIA DE LAS PARTICULAS | [10 empty] | 15
Partículas fracturadas mecánicamente |  |  |  | 1 Cara | % Mínimo | 227 |  |  |  |  | 16 | 75 | 60 | 50 | N/A | N/A | N/A
|  |  |  | 2 Caras | % Mínimo | [5 empty] | 17 | 60 | 40 | 30 | N/A | N/A | N/A
Índice de aplanamiento |  |  |  |  | % Máximo | 230 |  |  |  |  | 18 | 25 | 35 | N/A | N/A | N/A | N/A
Índice de alargamiento |  |  |  |  | % Máximo | [5 empty] | 19 | 25 | 35 | N/A | N/A | N/A | N/A
Angularidad del agregado fino |  |  |  |  | % Mínimo | 239 |  |  |  |  | 20 | 35 | 35 | N/A | N/A | N/A | N/A
PESO ESPECIFICO | [10 empty] | 21
Peso especifico y absorción |  |  | Gravedad especifica |  |  | 223 |  |  |  |  | 22 | Reportar | Reportar | Reportar | Reportar | Reportar | Reportar
|  |  | Absorción |  | % | [5 empty] | 22 | Reportar | Reportar | Reportar | Reportar | Reportar | Reportar
MASA UNITARIA | [10 empty] | 23
Masas unitarias sueltas | [5 empty] | 217 |  |  |  |  | 24 | Reportar | 80 | 60 | 40 | 30 | 20
| Observaciones: | [9 empty] | 24
25
[11 empty] | 26 | (referido al 100% Proctor) | (referido al 100% Proctor) | (referido al 95% Proctor) | (referido al 95% Proctor) | (referido al 95% Proctor) | (referido al 95% Proctor)
Laboratorio de suelos Asfaltos y pavimentos de la UAERMV Sede de Producción Parque Minero Industrial El Mochuelo Kilometro 3 vía Pasquilla localidad Ciudad Bolívar, Bogotá D.C. - Colombia Tel: 3779555 Ext. 1145 E- mail: p.laboratorio@umv.gov.co