## RESUMEN
| INFORME DE ENSAYO CARACTERIZACIÓN DE AGREGADOS GRUESOS PARA PAVIMENTOS DE LOSAS DE CONCRETO HIDRÁULICO | [8 empty] | Tipo de material | SEMANAL
[10 empty] | GRAVA TRITURADA 1" CANTERA | QUINCENAL
[10 empty] | GRAVA TRITURADA 1" DE RIO | MENSUAL
| CÓDIGO: GLAB-FM-044 | [5 empty] | VERSIÓN: 6
FECHA DE APLICACIÓN: OCTUBRE 2022
Paginas
[5 empty] | Código: |  |  |  | Pagina
[6 empty] | Pagina xx de xx |  |  | 0
de
REQUISITOS DE LOS AGREGADOS GRUESOS PARA PAVIMENTOS DE LOSAS DE CONCRETO HIDRÁULICO | [8 empty] | 0
Pagina xx de xx
ENSAYO |  |  |  |  | NORMA INV E-2013 | RESULTADO DE ENSAYO |  | REQUISITOS Tabla 600.1 T2-T3
COMPOSICIÓN | [9 empty] | Grava triturada 1"
Granulometría |  |  |  |  | 213 | VER GRÁFICA | [5 empty] | BG_C | SBG_A | SBG_B | SBG_C | PEA
DUREZA
Desgaste Los Ángeles, en seco, 500 revoluciones |  |  |  | % Máximo | 218 |  |  |  | 3 | 30 |  | 40 | 40 | 40 | 45 | 50
Micro Deval |  |  |  | % Máximo | 238 |  |  |  | 4 | 25 |  | 30 | 30 | 35 | 35 | N/A
10% Finos | Valor en seco |  |  | kN Mínimo | 224 |  |  |  | 5 | 75 |  | 60 | 60 | 50 | 40 | N/A
| Relación Húmedo/seco |  |  | % Mínimo |  |  |  |  | 6 | 75 |  | 75 | 75 | 70 | 65 | N/A
DURABILIDAD | [8 empty] | 7
Pérdida de ensayo de solidez en sulfato de magnesio |  |  |  | % Máximo | 220 |  |  |  | 8 | 18 |  | 18 | 18 | 18 | 18 | 18
LIMPIEZA | [8 empty] | 9
Límite Líquido |  |  |  | % máximo | 125 |  |  |  | 10 | 25 |  | 25 | 25 | 25 | 25 | 40
Índice de plasticidad |  |  |  | % máximo | 126 |  |  |  | 11 | No Plástico |  | 3 | 3 | 3 | 6 | 10
Equivalente de Arena |  |  |  | % mínimo | 133 |  |  |  | 12 | 20 |  | 20 | 20 | 18 | 18 | N/A
Material que pasa por el tamiz N° 200 |  |  |  |  | 214 |  |  |  | 13 | Reportar |  | 10 | 10 | 10 | 10 | N/A
Terrones de arcilla y partículas deleznables |  |  |  | % Máximo | 211 |  |  |  | 14 | 0.25 |  | 2 | 2 | 2 | 2 | N/A
GEOMETRIA DE LAS PARTICULAS | [8 empty] | 15
Partículas fracturadas mecánicamente |  |  | 1 Cara | % Mínimo | 227 |  |  |  | 16 | 75 |  | 60 | 50 | N/A | N/A | N/A
|  |  | 2 Caras | % Mínimo |  |  |  |  | 17 | 50 |  | 40 | 30 | N/A | N/A | N/A
Índice de Aplanamiento |  |  |  | % Máximo | 230 |  |  |  | 18 | 25 |  | 35 | N/A | N/A | N/A | N/A
Índice de Alargamiento |  |  |  | % Máximo |  |  |  |  | 19 | 25 |  | 35 | N/A | N/A | N/A | N/A
Angularidad del agregado fino |  |  |  | % Mínimo | 239 |  |  |  | 20 | 35 |  | 35 | N/A | N/A | N/A | N/A
PESO ESPECIFICO | [8 empty] | 21
Peso especifico y absorcion |  | Gravedad especifica |  |  | 223 |  |  |  | 22 | Reportar |  | Reportar | Reportar | Reportar | Reportar | Reportar
|  | Absorción |  | % |  |  |  |  | 22 | Reportar |  | Reportar | Reportar | Reportar | Reportar | Reportar
MASAS UNITARIAS | [8 empty] | 22 | Reportar |  | Reportar | Reportar | Reportar | Reportar | Reportar
Masas unitarias suelta |  |  |  |  | 217 |  |  |  | 23 | Reportar |  | 80 | 60 | 40 | 30 | 20
Observaciones: | [8 empty] | 24
25
[9 empty] | 26 |  |  | (referido al 100% Proctor) | (referido al 95% Proctor) | (referido al 95% Proctor) | (referido al 95% Proctor) | (referido al 95% Proctor)
Laboratorio de suelos, asfaltos y pavimentos de la UAERMV Sede de Producción Parque Minero Industrial El Mochuelo Kilometro 3 vía Pasquilla localidad Ciudad Bolívar, Bogotá D.C. - Colombia Tel: 3779555 Ext. 1145 E- mail: p.laboratorio@umv.gov.co
Note on X12: sonia.gaviria: SELECCIÓN LOS CRITERIOS SEGÚN EL TIPO A - B o C