## RESUMEN
| INFORME DE ENSAYO CARACTERIZACIÓN DE RELLENO PARA CONFORMACIÓN DE LA SUBRASANTE | [7 empty] | Tipo de material
[9 empty] | Seleccionado | MENSUAL
| CÓDIGO: GLAB-FM-078 |  |  |  |  | VERSIÓN: 5 |  |  | Adecuado | SEMANAL
| FECHA DE APLICACIÓN: OCTUBRE 2022 | [7 empty] | Tolerable
Paginas
|  |  |  | Código: |  |  |  | Pagina
[5 empty] | Pagina xx de xx |  |  | 0
de
REQUISITOS PARA RELLENO PARA CONFORMACIÓN DE LA SUBRASANTE FRECUENCIA | [7 empty] | 0
ENSAYO |  |  |  | NORMA INV-E-2013 | RESULTADO DE ENSAYO |  | REQUISITOS Tabla 320.2 | Pagina xx de xx
COMPOSICIÓN
Granulometría |  |  |  | 123 | VER GRÁFICA
DUREZA
Desgaste Los Ángeles, En seco, 500 Revoluciones |  |  | % Máximo | 218
Micro Deval |  |  | % Máximo | 238 |  |  |  |  | Seleccionado | Adecuado | Tolerable | SBG_A | SBG_B | SBG_C | PEA
10% Finos | Valor en seco |  | kN Mínimo | 224
| Relación Húmedo/seco |  | % Mínimo |  |  |  |  | 3 | 35 | 40 | 40 | 40 | 40 | 45 | 50
DURABILIDAD | [7 empty] | 4 | 20 | 25 | 30 | 30 | 35 | 35 | N/A
Pérdida de ensayo de solidez en sulfato de Magnesio |  |  | % Máximo | 220 |  |  |  | 5 | 100 | 75 | 60 | 60 | 50 | 40 | N/A
LIMPIEZA | [7 empty] | 6 | 75 | 75 | 75 | 75 | 70 | 65 | N/A
Límite líquido |  |  | % Mínimo | 125 |  |  |  | 7
Índice de plasticidad |  |  | % Mínimo | 126 |  |  |  | 8 | 18 | 18 | 18 | 18 | 18 | 18 | 18
Contenido de materia orgánica |  |  | % Mínimo | 121 |  |  |  | 9
Valor de Azul de metileno |  |  | % máximo | 235 |  |  |  | 10 | 30 | 40 | 40 | 25 | 25 | 25 | 40
Terrones de Arcilla y Partículas Deleznables |  |  | % máximo | 211 |  |  |  | 11 | 10 | 15 | N/A | 3 | 3 | 6 | 10
GEOMETRIA DE LAS PARTICULAS | [7 empty] | 12 | 0 | 1 | 2 | 20 | 18 | 18 | N/A
Partículas fracturadas mecánicamente |  | 1 Cara | % Mínimo | 227 |  |  |  | 13 | 10 | 10 | 10 | 10 | 10 | 10 | N/A
|  | 2 Caras | % Mínimo |  |  |  |  | 14 | 2 | 2 | 2 | 2 | 2 | 2 | N/A
Índice de Aplanamiento |  |  | % máximo | 230 |  |  |  | 15
Índice de Alargamiento |  |  | % máximo |  |  |  |  | 16 | 85 | 85 | 60 | 50 | N/A | N/A | N/A
Angularidad del agregado fino |  |  | % Mínimo | 239 |  |  |  | 17 | 60 | 60 | 40 | 30 | N/A | N/A | N/A
CAPACIDAD DE SOPORTE | [7 empty] | 18 | 35 | 35 | 35 | N/A | N/A | N/A | N/A
Proctor (densidad máxima seca) |  |  | KN/m³ | 142 |  |  |  | 19 | 35 | 35 | 35 | N/A | N/A | N/A | N/A
CBR |  |  | % Mínimo | 148 |  |  |  | 20 | 35 | 35 | 35 | N/A | N/A | N/A | N/A
Observaciones: | [7 empty] | 21
[8 empty] | 22 | Reportar | Reportar | Reportar | Reportar | Reportar | Reportar | Reportar
[8 empty] | 23 | 10 | 5 | 3 | 60 | 40 | 30 | 20
24
[8 empty] | 25 | 0 | 0 | 0 | 0 | 0 | 0 | 0
[8 empty] | 26 | (referido al 100% Proctor) | (referido al 100% Proctor) | (referido al 100% Proctor) | (referido al 95% Proctor) | (referido al 95% Proctor) | (referido al 95% Proctor) | (referido al 95% Proctor)
Laboratorio de suelos, asfaltos y pavimentos de la UAERMV Sede de Producción Parque Minero Industrial El Mochuelo Kilometro 3 vía Pasquilla localidad Ciudad Bolívar, Bogotá D.C. - Colombia Tel: 3779555 Ext. 1145 E- mail: p.laboratorio@umv.gov.co
Note on X10: sonia.gaviria: SELECCIÓN LOS CRITERIOS SEGÚN EL TIPO A - B o C