## Diseño de Concretos
INFORME DE ENSAYO
FÓRMULA DE TRABAJO (DISEÑO DE CONCRETO)
ESPECIFICACIÓN TÉCNICA IDU
| CÓDIGO: GLAB-FM-087 | [5 empty] | VERSIÓN: 5
FECHA DE APLICACIÓN: DICIEMBRE 2022
Paginas
[6 empty] | Código: |  |  |  | Pagina
Pagina xx de xx
de
RESISTENCIA PROMEDIO |  | 4.2 | MPa | CEMENTO
CATEGORÍA DE TRÁNSITO |  | T2-T3 |  | TIPO |  | PÓRTLAN | MARCA | TEQUENDAMA |  | Pagina xx de xx
ASENTAMIENTO |  | 6 | in | DENOMINACIÓN |  | TIPO I (UG) | DENSIDAD | 2900 | kg/m3
CRITERIOS DE DISEÑO DE LA MEZCLA DE CONCRETO HIDRAÚLICO - TABLA 600,6
CARACTERISTICA |  |  |  |  | UNIDADES | NORMA DE ENSAYO | FORMULA DE TRABAJO (FT)
[7 empty] | RESULTADO | TOLERANCIA
[8 empty] | MIN. | MAX
Contenido mínimo de cemento |  |  |  |  | kg/m3 | - | 535 | 300 | N.A.
Relación ponderal agua/cemento, máximo |  |  |  |  | - | - | 0.2897196 | N.A. | 0.49
Resistencia a la flexión (Modulo de rotura) promedio a los 07 días |  |  |  |  | MPa | INV-E-414-13 |  | 4.2 | 4.5
Resistencia a la tracción indirecta a los 28 días, % mínimo de la resistencia a la flexión a los 07 días |  |  |  |  | % | INV-E-411-13 |  | 50 | N.A.
Contenido de aire incluido |  |  |  |  | % | INV-E-410-13 | 3% | 2 | 4
AGREGADO | [5 empty] | Unidades | GRUESO | FINO
1 | Tamaño máximo |  |  |  |  | in | 1
[6 empty] | mm | 25.4
2 | Masa Unitaria suelta |  |  |  |  | kg/m3 | 1485
3 | Gravedad específica (sss) | [5 empty] | 2580 | 2510
4 | Humedad natural |  |  |  |  | % | 3 | 5.5
5 | Absorción |  |  |  |  | % | 1.5 | 1.5
6 | Modulo de finura | [6 empty] | 2.95
7 | Agregado en peso |  |  |  |  | % | 54 | 46
|  |  | Volumen corregido |  |  |  | m3
PORCIONES EN VOLUMEN POR METRO CUBICO DE CONCRETO
15
16
17
AGREGADOS |  | % | CANTIDAD kg*m3 | DENSIDAD kg/m3 | HUMEDAD % | ABSORCION % | VOLUMEN m3 | MASA CORREGIDA * HUMEDAD (kg) | AGUA RETENIDA
CEMENTO |  |  | 535 | 2900 |  |  | 0.1844828 | 535
AGREGADO FINO |  | 46 | 738.3 | 2510 | 5.5 | 1.5 | 0.2941434 | 778.9065 | 31.15626
AGREGADO GRUESO |  | 54 | 866.7 | 2580 | 3 | 1.5 | 0.3359302 | 892.701 | 13.390515
AGUA |  |  | 155 | 1000 |  |  | 0.155 | 155 | 137.234255
EUCON MR 2250 (kg/l) |  | 0.504 | 2.14 | 1260 |  |  | 0.001698413
PLASTOL 7000 (kg/l) |  | 0.5 | 2.476852 | 1080 |  |  | 0.002293381
ACELGUARD 25 (kg/l) |  | 1.3 | 5.35 | 1300 |  |  | 0.004115385
Fecha de ejecución:
Laboratorio de suelos, asfaltos y pavimentos de la UAERMV Sede de Producción Parque Minero Industrial El Mochuelo Kilometro 3 vía Pasquilla localidad Ciudad Bolívar, Bogotá D.C. - Colombia Tel: 3779555 Ext. 1145 E- mail: p.laboratorio@umv.gov.co
IC
IC < 0.5
0.5 < IC < 0.75
0.75 < IC < 1
IC < 0.8

## Grafica - dosificacion
INFORME DE ENSAYO FÓRMULA DE TRABAJO (DISEÑO DE CONCRETO)
| CÓDIGO: GLAB-FM-087 |  |  |  |  | VERSIÓN: 5
FECHA DE APLICACIÓN: DICIEMBRE 2022
[8 empty] | Paginas | [11 empty] | 95% | 5% |  | (85-15)% | (90-10)% | (95-5)%
|  |  |  | Código: |  |  |  | Pagina | [5 empty] | a | 11
Pagina xx de xx
[8 empty] | de | 0 |  |  |  |  | T.M. | 38.1 | FULLER | BOLOMEY
DISEÑO PARA MEZCLA DE CONCRETO MR-43 | [8 empty] | 100 |  | DATOS PARA GRAFICO | [11 empty] | (85-15)% | (90-10)% | (95-5)%
DOSIFICACIÓN SEGÚN MÉTODO GRÁFICO | [7 empty] | Pagina xx de xx |  |  |  |  | 0 |  | 50.8 |  |  | 3/4" | 100 | 100 | 100 | 100 | 100 | 100 | 100
GRANULOMETRÍA |  |  | CURVAS IDEALES |  | CURVAS AJUSTADA |  |  |  |  | % DE FINO |  |  | 0 |  | 38.1 | 100 | 100 | 1/2" | 19.98157 | 98.9088 | 100 | 98.96336 | 99.07248 | 99.01792 | 98.96336
TAMIZ | AG. GRUESO %PASA | AG. FINO %PASA | FULLER %PASA | BOLOMEY %PASA | %PASA |  |  |  |  | 46 |  |  | 0 |  | 25.4 | 81.64966 | 83.6682 | 3/8" | 0.8600829 | 98.44748 | 100 | 98.52511 | 98.68036 | 98.60273 | 98.52511
2" |  |  |  |  | 0 |  | TAM. MÁX |  |  |  | #DIV/0! | #DIV/0! | 0 |  | 19 | 70.61782 | 73.84986 | Nº 4 | 0.2426663 | 92.67654 | 98.45146 | 92.96529 | 93.54278 | 93.25404 | 92.96529
11/2" |  |  |  |  | 0 |  | 25 |  |  |  | #DIV/0! | #DIV/0! | 0 |  | 12.7 | 57.73503 | 62.38417 | Nº 8 | 0.2426663 | 79.22729 | 97.11138 | 80.12149 | 81.9099 | 81.0157 | 80.12149
1" |  |  |  |  | 0 |  | VALOR (a) |  |  |  | #DIV/0! | #DIV/0! | 0 |  | 9.51 | 49.96061 | 55.46495 | Nº 16 | 0.2426663 | 63.26295 | 96.18821 | 64.90922 | 68.20174 | 66.55548 | 64.90922
3/4" |  |  | 87.17798 | 88.71662 | 0 |  | 12 |  |  |  | #DIV/0! | #DIV/0! | 0 |  | 4.76 | 35.34606 | 42.45799 | Nº 30 | 0.2426663 | 38.64443 | 95.59261 | 41.49184 | 47.18666 | 44.33925 | 41.49184
1/2" |  |  | 71.27412 | 74.72122 | 0 | [5 empty] | #DIV/0! | #DIV/0! | 0 |  | 2.38 | 24.99344 | 33.24416 | Nº 50 | 0.2426663 | 22.20103 | 92.61465 | 25.72171 | 32.76307 | 29.24239 | 25.72171
3/8" |  |  | 61.67658 | 66.27539 | 0 |  | % A utilizar |  |  |  | #DIV/0! | #DIV/0! | 0 |  | 1.19 | 17.67303 | 26.729 | Nº 100 | 0.2426663 | 5.739886 | 71.17332 | 9.011558 | 15.5549 | 12.28323 | 9.011558
Nº 4 |  |  | 43.63485 | 50.39867 | 0 |  | Ag. Grueso: |  |  |  | #DIV/0! | #DIV/0! | 0 |  | 0.595 | 12.49672 | 22.12208 | Nº 200 | 0.2 | 3.2 | 44.4 | 5.26
Nº 8 |  |  | 30.8545 | 39.15196 | 0 |  | 54 |  |  |  | #DIV/0! | #DIV/0! | 0 |  | 0.297 | 8.829086 | 18.85789
Nº 16 |  |  | 21.81742 | 31.19933 | 0 |  | Ag. Fino: |  |  |  | #DIV/0! | #DIV/0! | 0 |  | 0.149 | 6.253608 | 16.56571
Nº 30 |  |  | 15.42725 | 25.57598 | 0 |  | 46
Nº 50 |  |  | 10.89954 | 21.5916 | 0 | [6 empty] | #DIV/0!
Nº 100 |  |  | 7.720104 | 18.79369 | 0
[11 empty] | 46 | 0
[11 empty] | 46 | 100
Observaciones:
FIN DEL INFORME DE ENSAYO
Laboratorio de suelos, asfaltos y pavimentos de la UAERMV Sede de Producción Parque Minero Industrial El Mochuelo Kilometro 3 vía Pasquilla localidad Ciudad Bolívar, Bogotá D.C. - Colombia Tel: 3779555 Ext. 1145 E- mail: p.laboratorio@umv.gov.co
90
80
70
60
50
40
30
20
10
0
100
% PASA AG. FINO

## MR43 Accelguard HE (hidden)
RECETA PARA MEZCLAS DE LABORATORIO
|  |  |  | PROYECTO: |  | MEZCLA No.: 1 |  |  | FECHA: 14/08/2018
DESCRIPCION PROYECTO: | CONCRETO 4.3 MPa Asentamiento 6"
| Resistencia Especificada (kg/cm2): | 43 |  |  | Asentamiento de Diseño (mm): | 150 | Fecha de elaboración de la mezcla:
| Contenido de Aire esperado (%): | 30 |  |  | Volumen a mezclar (litros): | 30 |  |  | 2018-08-14
54
MATERIAL | PROCEDENCIA | DENSIDAD | VOLUMEN | PESO SECO | PESO | UNIDAD | HUMEDAD | ABSORCION | HUMEDAD | PESO CORREGIDO
|  | g/cm3 | litros | kg | MEZCLA |  | % | % | LIBRE, % | MEZCLA
CEMENTO 1 | Tequendama | 2.9 | 184.4828 | 535 | 16.05 | kg | - | - | - | 16.05
CEMENTO 2
CEMENTO 3 | - | [5 empty] | - | - | - | 0
AGUA | Potable | 1 | 155 | 155 | 4.65 | kg | - | - | - | 3.374025 |  | 1605
ARENA1 | Arena Cocuy | 2.51 | 294.1434 | 738.3 | 22.149 | kg | 5.5 | 1.5 | 4 | 23.367195 |  | 46
ARENA2 |  | 2.61 | 0 |  | 0 | kg |  | 1.5 | -1.5 | 0
GRAVA 1 | Grava Cocuy | 2.58 | 335.9302 | 866.7 | 26.001 | kg | 3 | 1.5 | 1.5 | 26.78103 |  | 54
GRAVA 2 |  |  |  |  | 0 | kg |  |  | 0 | 0
ADITIVO 1 | Eucon MR 2250 | 1.26 | 2.14 | 2.6964 | 80.892 | g | - | - | - | 80.892
ADITIVO 2 | Plastol 7000 | 1.08 | 2.476852 | 2.675 | 80.25 | g |  |  |  | 80.25
ADITIVO 3 | Accelguard 25 | 1.3 | 5.35 | 6.955 | 208.65 | g | - | - | - | 208.65
ADITIVO 4 | - | [5 empty] | - | - | - | 0
TOTAL | - | - | 979.5233 | 2307.3264 | - | - | - | - | - | -
| Temperatura Ambiente durante el mezclado (°C): |  |  | Relación agua-cemento inicial: | 0.2897196 |  |  | Adición (Reducción) Aditivo 2 (g):
| Rendimiento (Peso Unitario Real / Peso UnitarioTeórico): |  |  | Relación agua-cemento final: | 0.2897196 |  |  | Adición (Reducción) Aditivo 3 (g):
| Adición (Reducción) Agua (g): |  |  | Adición (Reducción) Aditivo 1 (g): |  |  |  | Adición (Reducción) Aditivo 4 (g):
| ASENTAMIENTO (mm) |  | ENSAYOS EN ESTADO FRESCO |  |  | ENSAYOS EN ESTADO ENDURECIDO
| Tiempo (horas) | Resultado | Ensayo |  | Resultado | Ensayo |  |  | Resultado
| Inicial (0) |  | Fraguado Inicial (hh:mm) |  |  | Peso Unitario (kg/m3)
| 0:30 |  | Fraguado Final (hh:mm) |  |  | Otro
| 2:00 |  | Contenido de Aire (%) |  |  | Otro
| 3 |  | Temperatura Mezcla (°C) |  |  | Otro
| 4 |  | Peso Unitario (kg/m3) |  |  | Otro |  |  |  |  | 15.38
| 5 |  | Tiempo en Embudo |  |  | Otro
| RESISTENCIA A TRACCION (kg/cm2) |  | RESISTENCIA A FLEXION (kg/cm2) |  |  |  | RESISTENCIA A COMPRESION (kg/cm2)
| Edad (días) | Resultado | Edad (días) | Resultado | Observación |  | Edad (días) | Resultado | Observación
| 7 |  | 7 |  |  |  | 1
| 14 |  | 14 |  |  |  | 3
| 28 |  | 28 |  |  |  | 7
| Otra ( ) |  | Otra ( ) |  |  |  | 14
28
Otra ( )
OBSERVACIONES:
RESUMEN AJUSTES:
-
-
-
| EJECUTO VERIFICACION: |  |  |  | REVISO:
|  | Luis Eduardo Alzate |  |  |  | Luis Enrique Jaramillo Peña
|  | Laboratorista Concretos Toxement |  |  |  | Director Comercial Concretos

## GRANULOMETRIA DE PRUEBA (hidden)
INFORME DE ENSAYO
FORMULA DE TRABAJO (DISEÑO DE CONCRETO)
ESPECIFICACION TECNICA IDU -600 - 11
|  | #REF! |  |  | #REF!
#REF!
Granulometría de agregados combinados Fuller
Porcentaje de la composición de la mezcla (%) |  |  |  | 46 | 54 | 100
Tamiz |  | MEZCLA DE ARIDOS - CURVA DE FULLER (BOMBEO) - LIMITES ESTAB. GRANULOMETRICO |  | Grava triturada de Rio 1" | Arena Natural de Rio | Mezcla de Agregados combinados
U.S. Standard | mm | % pasa min | % pasa Max
1" | 25.4 | 100 | 100 | 0 | 0 | 0
3/4" | 19.1 | 80 | 88 | 0 | 0 | 0
1/2" | 12.7 | 64 | 73.5 | 0 | 0 | 0
3/8" | 9.52 | 57 | 70 | 0 | 0 | 0
N°4 | 4.76 | 40 | 59 | 0 | 0 | 0
N° 8 | 2.4 | 28 | 46 | 0 | 0 | 0
N° 16 | 1.2 | 19 | 35 | 0 | 0 | 0
N°30 | 0.59 | 12 | 24 | 0 | 0 | 0
N° 50 | 0.3 | 8 | 15 | 0 | 0 | 0
N° 100 | 0.15 | 4 | 8 | 0 | 0 | 0
Observaciones: |  | La dosificación de agregados está sujeta a cambios, de acuerdo a la variación de la granulometría de los materiales, conservando los parámetros de la fórmula de trabajo.
FIN DEL INFORME DE ENSAYO
Los resultados presentados corresponden únicamente a la muestra sometida a ensayo. Este informe no puede ser reproducido en su totalidad ni parcialmente, sin la autorización escrita del laboratorio de Calidad de suelos Asfaltos y pavimentos de la UAERMV.
Laboratorio de calidad de suelos Asfaltos y pavimentos de la UAERMV Sede de Producción Parque Minero Industrial El Mochuelo Kilometro 3 vía Pasquilla localidad Ciudad Bolívar, Bogotá D.C. - Colombia Tel: 3779555 Ext. 1145 E- mail: p.laboratorio@umv.gov.co

## firmas (hidden)
NOMBRES | CARGO | FIRMAS
CHAPARRO CARLOS | Laboratorista | 2
CORDOBA ALEXANDER | Laboratorista | 3
CRISTANCHO VICTOR | Laboratorista | 7
DIAZ CESAR | Laboratorista
FLOREZ KAREN | Laboratorista | 6
GALVIS DAVID | Laboratorista | 4
MANCILLA EDGAR | Laboratorista | 8
OSPINA JUAN GABRIEL | Laboratorista
SUAREZ WILLIAM | Laboratorista | 9
YARA FABIAN | Laboratorista
RINCON SATURNINO | Coordinador Operativo | 1
ACHIARDI LEONARDO | Auxiliar
ALBARRACIN JAIRO | Auxiliar
ALMONACID JIMMY | Auxiliar
CANO LUIS EDUARDO | Auxiliar
GALVIS DANIEL | Auxiliar
GOMEZ LUIS CARLOS | Auxiliar
BLANCO SEGUNDO | Auxiliar
PATIÑO MARLON | Auxiliar
PRIETO YULY PAOLA | Auxiliar
SASTOQUE CINDY | Auxiliar
TEUTA DIEGO | Auxiliar
VARGAS RODOLFO | Auxiliar
VILLANUEVA BRAYAN | Auxiliar
-- | --
Reviso
ARIAS JENNIFER | Analista técnico
ARIAS JEIMY | Analista administrativo
RINCON SATURNINO | Coordinador operativo | 1
-- | --
Aprobó
GAVIRIA SONIA | Líder del laboratorio
RIVERA MERCY | Líder de acreditación
--