## Resumen (hidden)
INFORME DE ENSAYO CONTROL DE LA COMPOSICIÓN Y DE LA CALIDAD DE LA MEZCLA ASFÁLTICA DENSA EN CALIENTE
| CÓDIGO: GLAB-FM-030 | [6 empty] | VERSIÓN: 12 |  |  |  |  | Cliente |  |  |  | Procedencia |  |  |  | Tipo de mezcla asfáltica: |  |  |  |  | Planta |  | Jornada | Especificaciones
| FECHA DE APLICACIÓN: OCTUBRE 2020 | [11 empty] | Gerencia de Producción |  |  |  | Sede de Producción La Esmeralda |  |  |  | MD-10 |  |  |  |  | Planta 1 |  | DIURNA | ESPECIFICACIÓN TÉCNICA IDU SECCION 510-11, Categoría de trafico T4-T5
Cliente: | [5 empty] | Código: | [6 empty] | Gerencia de Intervención |  |  |  | Sede de Producción La Esmeralda (obra) |  |  |  | MD-12 |  |  |  |  | Planta 2 |  | NOCTURNA | ESPECIFICACIÓN TÉCNICA ARTICULO 467-13PARTICULAR, Categoría de transito NT2-NT3
Procedencia: | [5 empty] | Jornada: | [6 empty] | Supervisor contrato de suministro mezcla |  |  |  | Planta del proveedor |  |  |  | MD-20 |  |  |  |  | Planta 1 / Planta 2
Tipo de mezcla asfáltica: | [5 empty] | Fecha de recepción: | [14 empty] | MGCR Tipo I |  |  |  |  | Planta Incolvias S.A.S
Volumen total del lote (m³): | [5 empty] | Fecha de producción: | [14 empty] | MD-10 CTO 529-19(INCOLVIAS S.A.S) |  |  |  |  | N/A
Planta: | [5 empty] | Fecha de ejecución: | [14 empty] | MD-12 CTO 529-19(INCOLVIAS S.A.S)
CIV del lote: | [5 empty] | Fecha de informe:
Hoja:
Especificación técnica
Característica |  |  | Norma de ensayo | RESULTADO | CRITERIOS | Fórmula de trabajo |  |  | Especificación |  | Criterio |  | Formula de trabajo | [17 empty] | Especificaciones
[6 empty] | FT | Mín. | Máx. | Mín. | Máx. |  |  | FT | [5 empty] | min | [5 empty] | Max | [5 empty] | min | [5 empty] | máx.
Control de la composición de la mezcla | [11 empty] | 1 | MD-10 | MD-12 | MD-12 CTO 529-19(INCOLVIAS S.A.S) | MD-20 | MD-10 CTO 529-19(INCOLVIAS S.A.S) | MGCR Tipo I | MD-10 | MD-12 | MD-12 CTO 529-19(INCOLVIAS S.A.S) | MD-20 | MD-10 CTO 529-19(INCOLVIAS S.A.S) | MGCR Tipo I | MD-10 | MD-12 | MD-12 CTO 529-19(INCOLVIAS S.A.S) | MD-20 | MD-10 CTO 529-19(INCOLVIAS S.A.S) | MD-10 | MD-10 | MD-12 | MD-12 CTO 529-19(INCOLVIAS S.A.S) | MD-20 | MD-10 CTO 529-19(INCOLVIAS S.A.S) | MGCR Tipo I | MD-10 | MD-12 | MD-12 CTO 529-19(INCOLVIAS S.A.S) | MD-20 | MD-10 CTO 529-19(INCOLVIAS S.A.S) | MGCR Tipo I
Contenido de asfalto |  | % | INV E 732-13 |  | ARF%-0,3≥ARI% ARI%≤ARF%+0,3 | [6 empty] | 2 | 6.7 | 5.9 | 6.1 | 5.4 | 6.7 | -- | [17 empty] | 6 | [5 empty] | 9
Contenido de asfalto caucho |  | % |  |  | ART%0,5≥ARI% ARI%≤ART%+0,5 | [6 empty] | 3 | [5 empty] | 7.5
Granulometría |  |  | INV E 782-13 | [8 empty] | 4 | Ver grafica | Ver grafica | Ver grafica | Ver grafica | Ver grafica | Ver grafica | [5 empty] | Ver grafica | [5 empty] | Ver grafica
Control de la calidad de la mezcla | [11 empty] | 5
Compactación | golpes/cara |  | INV E 748-13 | [8 empty] | 6 | 75 | 75 | 75 | 75 | 75 | 75 | [12 empty] | 75 | 75 | 75 | 75 | 75 | 75
Estabilidad |  | kgf | INV E 748-13 |  | 0,9≥EFT | [6 empty] | 7 | 1490 | 1400 | 1500 | 1390 | 1470 | 1457 | 1341 | 1260 | 1350 | 1251 | 1323 | Reportar | N/A | N/A | N/A | N/A | N/A | Reportar | 900 | 900 | 750 | 750 | 750 | 842 | N/A | N/A | N/A | N/A | N/A | N/A
Verificación de la estabilidad individual |  |  |  | #REF! | 0,8≥Em 1,25≥EFT | [5 empty] | #REF! | 8
Flujo |  | mm | INV E 748-13 |  | 0,8≥FT≤1,20 | [6 empty] | 9 | 3.4 | 3.2 | 3.45 | 3.3 | 3.5 | 4.5 | 2.72 | 2.56 | 2.76 | 2.64 | 2.8 | Reportar | 4.046 | 3.808 | 4.1055 | 3.927 | 4.165 | Reportar | 2 | 2 | 2 | 2 | 2 | 2.5 | 3.5 | 3.5 | 3.5 | 3.5 | 3.5 | 5.5
Relación Estabilidad/ Flujo |  | kgf/mm | INV E 748-13 | [8 empty] | 10 | 438 | 400 | 434.7826 | 421 | 420 | 324 | [12 empty] | 300 | 300 | 300 | 300 | 300 | Reportar | 600 | 600 | 500 | 500 | 500 | Reportar
Vacíos con aire (Va) |  | % | INV E 736-13 |  | FT-0,3≥FT≤FT+0,3 | [6 empty] | 11 | 5.2 | 5 | 5.7 | 4.5 | 4.8 | 3.9 | 2.7 | 2.7 | 5.4 | 2.7 | 2.7 | Reportar | 5.5 | 5.3 | 6 | 4.8 | 5.1 | Reportar | 3 | 4 | 3 | 4 | 4 | 3 | 6 | 6 | 5 | 6 | 5 | 5
Vacíos en agregados minerales (VAM) |  | % | INV E 799-13 | [8 empty] | 12 | 19.4 | 17 | 18.5 | 14.4 | 18.7 | 19.3 | [12 empty] | 16 | 15 | 15 | 14 | 14 | N/A | N/A | N/A | N/A | N/A | N/A | 15
Vacíos llenos de asfalto (VFA) |  | % | INV E 799-13 | [8 empty] | 13 | 73 | 71.5 | 68 | 69.1 | 75 | 79.7 | [12 empty] | 65 | 65 | 65 | 65 | 65 | Reportar | 75 | 75 | 78 | 78 | 78 | Reportar
Relación Llenante / ligante efectivo (P0.075/Pbe) | [11 empty] | 14 | 1.1 | 1.1 | 1312 | 1.2 | 0.98 | 1.1 | [12 empty] | 0.8 | 0.8 | 0.8 | 0.8 | 0.8 | Reportar | 1.2 | 1.2 | 1.2 | 1.2 | 1.2 | Reportar
Índice de película de asfalto |  | µm | INV E 741-13 | [8 empty] | 15 | -- | -- | 7.8 | 8.88 | 7.7 | --- | [12 empty] | 7.5 | 7.5 | 7.5 | 7.5 | 7.5 | 7.5 | N/A | N/A | N/A | N/A | N/A | N/A
Concentración de llenante |  |  | INV E 745-13 | [8 empty] | 16 | 8.8 | 8.8 | 0.31 | 0.27 | 0.287 | 8.8 | N/A | N/A | N/A | N/A | N/A | Reportar | 8.8 | 8.8 | 0.31 | 0.27 | 0.287 | Reportar
Gravedad especifica máxima teórica a 25°C |  |  | INV E 735-13 |  |  | #REF! | N/A | #REF! |  |  |  | 17 | Reportar | Reportar | Reportar | Reportar | Reportar | Reportar | [12 empty] | Reportar | Reportar | Reportar | Reportar | Reportar |  | Reportar | Reportar | Reportar | Reportar | Reportar
Observaciones: | [10 empty] | El contenido de asfalto caucho se calcula tomando el
% de caucho
Revisó: |  |  |  |  | Aprobó: | [5 empty] | según el certificado de calidad del contratista con consecutivo
-- |  |  |  |  | --
Los resultados presentados corresponden únicamente a la muestra sometida a ensayo. Este informe no puede ser reproducido en su totalidad ni parcialmente, sin la autorización escrita del laboratorio de suelos, asfaltos y pavimentos de la UAERMV.
Laboratorio de suelos, asfaltos y pavimentos de la UAERMV Sede de Producción Parque Minero Industrial El Mochuelo Kilometro 3 vía Pasquilla localidad Ciudad Bolívar, Bogotá D.C. - Colombia Tel: 3779555 Ext. 1145 E- mail: p.laboratorio@umv.gov.co

## 732 (hidden)
INFORME DE ENSAYO
EXTRACCIÓN CUANTITATIVA DEL ASFALTO EN MEZCLAS PARA PAVIMENTOS INV E 732-13 / MÉTODO A (CENTRIFUGACIÓN)
[11 empty] | Solvente utilizado: | Verificacion porcentaje de asfalto
|  |  | CÓDIGO: GLAB-FM-097 | [5 empty] | VERSIÓN: 2 |  | Gasolina | 1
|  |  | FECHA DE APLICACIÓN: AGOSTO 2020 | [7 empty] | Cloruro de Metileno | 2
Cliente: | [6 empty] | Código: |  |  |  | Bromuro de n-propilo | 3
Procedencia: | [6 empty] | Jornada: |  |  |  | Tricloroetileno | Suma
Tipo de mezcla asfáltica: | [6 empty] | Fecha de recepción:
Volumen total del lote (m³): | [6 empty] | Fecha de producción:
Planta: | [6 empty] | Fecha de ejecución:
CIV del lote: | [6 empty] | Fecha de informe:
Hoja:
N° muestra | Placa Y/o Móvil | W1: masa de la porción de ensayo (g): |  | W2 masa del agua (g): | W3 masa del agregado mineral extraído (g): | W4 masa del material mineral en el extracto (g): | Masas del filtro (g): |  | Contenido de asfalto (%) | Verificación individual (0,5% del promedio)
[7 empty] | Antes | Después
1
2
3
Promedio
Solvente utilizado: |  |  | Gasolina |  | Verificación del porcentaje individual:
Observaciones:
Revisó: | [5 empty] | Aprobó:
-- | [5 empty] | --
FIN DEL INFORME DE ENSAYO
Los resultados presentados corresponden únicamente a la muestra sometida a ensayo. Este informe no puede ser reproducido en su totalidad ni parcialmente, sin la autorización escrita del laboratorio de suelos, asfaltos y pavimentos de la UAERMV.
Laboratorio de suelos, asfaltos y pavimentos de la UAERMV Sede de Producción Parque Minero Industrial El Mochuelo Kilometro 3 vía Pasquilla localidad Ciudad Bolívar, Bogotá D.C. - Colombia Tel: 3779555 Ext. 1145 E- mail: p.laboratorio@umv.gov.co

## 782 (hidden)
INFORME DE ENSAYO
ANÁLISIS GRANULOMÉTRICO DE LOS AGREGADOS EXTRAÍDOS DE MEZCLAS ASFÁLTICAS INV E-782-13
|  |  | CÓDIGO: GLAB-FM-098 | [5 empty] | VERSIÓN: 2 | [5 empty] | Tamices | MD 10 -MD 12 | 1" | 3/4" | 1/2" | 3/8" | N° 4 | N° 10 | N° 40 | N° 80 | N° 200
|  |  | FECHA DE APLICACIÓN: AGOSTO 2020 | [13 empty] | 25 | 19 | 12.5 | 9.5 | 4.75 | 2 | 0.425 | 0.18 | 0.075
Cliente: | [6 empty] | Código: | [8 empty] | MGCR Tipo I | 1" | 3/4" | 1/2" | 3/8" | N° 4 | N° 8 | N° 200
Procedencia: | [6 empty] | Jornada: | [9 empty] | 25 | 19 | 12.5 | 9.5 | 4.75 | 2.36 | 0.075
Tipo de mezcla asfáltica: | [6 empty] | Fecha de recepción: | [7 empty] | % pasa Min | 1 | 2 | 3 | 4 | 5 | 6 | 7 | 8 | 9 | 10
Volumen total del lote (m³): | [6 empty] | Fecha de producción: | [8 empty] | MD-10 | 100 | 100 | 100 | 80 | 59 | 36 | 15 | 9 | 5
Planta: | [6 empty] | Fecha de ejecución: | [8 empty] | MD-12 | 100 | 100 | 80 | 71 | 49 | 30 | 14 | 8 | 4
CIV del lote: | [6 empty] | Fecha de informe: | [8 empty] | MD-12 CTO 529-19(INCOLVIAS S.A.S) | 100 | 100 | 86 | 80 | 53 | 32 | 16 | 8 | 6
[7 empty] | Hoja: | [8 empty] | MD-10 CTO 529-19(INCOLVIAS S.A.S) | 100 | 100 | 100 | 93.25 | 67.21 | 45 | 22 | 12 | 6.7
Nº muestra | Masa total seca antes de lavado (g): |  | Masa total de agregado en la mezcla (g) | Masa seca total después de lavado (g): |  | Masa de pasa No 200 por lavado (g) |  |  | Masa total (g) | Diferencia de masa % |  |  | Diferencia de masa % | Tabla Especificacion granulometria |  | MD-20 | 100 | 80 | 66 | 59 | 42 | 27 | 12 | 8 | 4
1 | [15 empty] | MGCR Tipo I | 100 | 90 | 77 | 59 | 28 | 14 | 2 | -- | --
2 | [13 empty] | Tabla 510.4 | % pasa Max | MD-10 | 100 | 100 | 100 | 95 | 76 | 51 | 25 | 18 | 10
3 | [13 empty] | Anexo A, Art 467-13 |  | MD-12 | 100 | 100 | 95 | 87 | 65 | 44 | 22 | 16 | 9
Promedio | [15 empty] | MD-12 CTO 529-19(INCOLVIAS S.A.S) | 100 | 100 | 94 | 88 | 61 | 38 | 22 | 14 | 8
Tamices |  | alterno | [5 empty] | -- | -- | Pasa N° 200 | Total pasa N° 200 |  | Sumatoria | Perdida de masa por granulometria |  | MD-10 CTO 529-19(INCOLVIAS S.A.S) | 100 | 100 | 100 | 97 | 71 | 48 | 25 | 15 | 8
|  | mm | [5 empty] | -- | -- | [6 empty] | MD-20 | 100 | 95 | 82 | 75 | 58 | 41 | 22 | 16 | 9
Masa retenida (g) | N° de muestra |  | 1 | [9 empty] | 0 | 0 |  | MGCR Tipo I | 100 | 100 | 93 | 76 | 49 | 27 | 8 | -- | --
|  |  | 2 | [9 empty] | 0 | 0 | Formula de trabajo | MD-10 | 100 | 100 | 97 | 85 | 66 | 43 | 19 | 11 | 6 | Formula de trabajo del 2020/11/06 | Fecha de aplicación 2021/02/03
|  |  | 3 | [9 empty] | 0 | 0 |  | MD-12 | 100 | 100 | 89 | 80 | 58 | 37 | 17 | 10 | 5.6 | Formula de trabajo del 2020/10/15 | Fecha de aplicación 2021/02/03
| Promedio | [11 empty] | 0 |  |  | MD-12 CTO 529-19(INCOLVIAS S.A.S) | 100 | 99.2 | 89.78 | 83.51 | 56.83 | 34.76 | 18.83 | 11.38 | 6.9
% Que pasa | N° de muestra |  | 1 | [12 empty] | MD-10 CTO 529-19(INCOLVIAS S.A.S) | 100 | 100 | 100 | 93.25 | 67.21 | 45 | 22 | 12 | 6.7
|  |  | 2 | [12 empty] | MD-20 | 100 | 92 | 70 | 68 | 47 | 31 | 16 | 11 | 5.5
|  |  | 3 | [12 empty] | MGCR Tipo I | 100 | 100 | 84 | 68 | 37 | 23 | 3 | -- | -- | Formula de trabajo del 2020/11/30 | Fecha de aplicación 2021/02/03
| Promedio | [13 empty] | Grafica
|  | % Pasa mín | [12 empty] | 1" | 3/4" | 1/2" | 3/8" | N° 4 | N° 10 | N° 40 | N° 80 | N° 200
|  | % Pasa máx | [12 empty] | 25 | 19 | 12.5 | 9.5 | 4.75 | 2 | 0.425 | 0.18 | 0.075
Rangos de tolerancia formula de trabajo |  | Formula de trabajo | [9 empty] | FT
|  | % Pasa mín | [9 empty] | FT % Pasa mín |  |  | Grafica tamiz No 8 | 2.36 | 2.36
|  | % Pasa máx | [9 empty] | FT % Pasa máx |  |  |  | 100 | 0
.
Observaciones:
Revisó: |  |  |  |  | Aprobó:
-- |  |  |  |  | --
FIN DEL INFORME DE ENSAYO
Los resultados presentados corresponden únicamente a la muestra sometida a ensayo. Este informe no puede ser reproducido en su totalidad ni parcialmente, sin la autorización escrita del laboratorio de suelos, asfaltos y pavimentos de la UAERMV.
Laboratorio de suelos, asfaltos y pavimentos de la UAERMV Sede de Producción Parque Minero Industrial El Mochuelo Kilometro 3 vía Pasquilla localidad Ciudad Bolívar, Bogotá D.C. - Colombia Tel: 3779555 Ext. 1145 E- mail: p.laboratorio@umv.gov.co

## 733 - 735 (hidden)
INFORME DE ENSAYO GRAVEDAD ESPECIFICA BULK INV E 733-13 Y MAXIMA DE MEZCLA ASFALTICA INV 735-13
Los resultados del ensayo de Gravedad especifica máxima de mezclas asfálticas para pavimentos INV 735-13 esta fuera del alcance de acreditación aprobado.
| CÓDIGO: GLAB-FM-170 | [6 empty] | VERSIÓN: 2
FECHA DE APLICACIÓN: OCTUBRE 2020
Cliente: | [5 empty] | Código:
Procedencia: | [5 empty] | Jornada:
Tipo de mezcla asfáltica: | [5 empty] | Fecha de recepción:
Volumen total del lote (m³): | [5 empty] | Fecha de producción:
Planta: | [5 empty] | Fecha de ejecución:
CIV del lote: | [5 empty] | Fecha de informe :
[6 empty] | Hoja: |  |  |  | Verificación cumplimiento alcance y precision | Espesores individuales
Gravedad específica bulk y densidad de mezclas asfálticas compactadas no absorbentes empleando especímenes saturados y superficialmente secos, método A, INV E 733-13 | [10 empty] | 1 |  | 2 |  | 3 |  | 4
Numero del espécimen |  |  | Nº |  | 1 | 2 | 3 | 4
Espesor del espécimen (Método A, con calibrador) |  |  | mm
Diámetro del espcimen |  |  | mm
Temperatura del agua |  |  | °C | [7 empty] | Diámetros individuales
A: Masa del espécimen seco en el aire |  |  | g | [7 empty] | 1 |  | 2 |  | 3 |  | 4
C: Masa del espécimen sumergido en agua |  |  | g
B: Masa en el aire del espécimen saturado y superficialmente seco SSS |  |  | g
B-C: Masa del volumen de agua correspondiente al volumen del espécimen |  |  | g | [5 empty] | PROMEDIO |  | Verificación de la gravedad especifica Bulk
Gravedad específica Bulk a 25° C | [10 empty] | Verificación de absorción
Densidad de la mezcla a 25° C |  |  | kg/m³
Absorción de agua |  |  | % | [12 empty] | Tamiz | %pasa | % Retenido acomulado | Tamaño maximo nominal
Gravedad especifica máxima de mezclas asfálticas para pavimentos INV 735-13 | [10 empty] | Tamaño maximo nominal | Tamaño minimo de la muestra | Verificación del tamaño
N° de ensayo: |  |  |  | Procedimiento : | [6 empty] | 1 1/2" | 5000 | Cumple
A: masa en el aire de la muestra seca: |  | g |  | Recipiente : | [5 empty] | Verificación cumplimiento alcance y precision | 1" | 2500 | Cumple
D: masa de la tapa + picnómetro lleno de agua a 25°: |  | g |  | Tamaño máximo nominal: | [6 empty] | 3/4" | 2500 | Cumple
E: masa del picnómetro con la tapa, el agua y la muestra a 25°: |  | g | [8 empty] | 1/2" | 1500 | Cumple
Gmm:Gravedad especifica máxima teórica:
Observaciones:
VERIFICACIÓN DEL ALCANCE DE ACREDITACIÓN INV E-733-13
Revisó |  |  |  | Aprobó: | [6 empty] | MIN | 1.994 | MAX | 2.316
VERIFICACIÓN DEL ALCANCE DE ACREDITACIÓN INV E-735-13
-- |  |  |  | -- | [6 empty] | MIN | 2.243 | MAX | 2.4
FIN DEL INFORME DE ENSAYO
Los resultados presentados corresponden únicamente a la muestra sometida a ensayo. Este informe no puede ser reproducido en su totalidad ni parcialmente, sin la autorización escrita del laboratorio de suelos, asfaltos y pavimentos de la UAERMV.
Laboratorio de suelos asfaltos y pavimentos de la UAERMV Sede de Producción Parque Minero Industrial El Mochuelo Kilometro 3 vía Pasquilla localidad Ciudad Bolívar, Bogotá D.C. - Colombia Tel: 3779555 Ext. 1145 E- mail: p.laboratorio@umv.gov.co
[14 empty] | 66 | 0 | 0.9202399
[14 empty] | 66.1 | 0 | 0.9216342
[14 empty] | 66.2 | 0 | 0.9230285
[14 empty] | 66.3 | 0 | 0.9244228
[14 empty] | 66.4 | 0 | 0.9258171
[14 empty] | 66.5 | 0 | 0.9272114
[14 empty] | 66.6 | 0 | 0.9286057
[14 empty] | 66.7 | 0.93 | 0.93
ISO/IEC 17025:2017
19-LAB-016

## GLAB-FM-099
|  |  | INFORME DE ENSAYO ESTABILIDAD Y FLUJO DE LA MEZCLA ASFÁLTICA DENSA EN CALIENTE INV E 748-13 | [18 empty] | Factor de corrección espesores |  | REDONDEOS ESTABILIDAD Y FLUJO - NO TOCAR - OJO
[13 empty] | Gravedad especifica de las formulas de trabajo | [8 empty] | ESMasaR (mm) | FACTOR
[14 empty] | 1 | MD-10 | MD-12 |  | MD-12 CTO 529-19(INCOLVIAS S.A.S) | MD-10 CTO 529-19(INCOLVIAS S.A.S) | MD-20 | MGCR Tipo I | 57.2 | 1.19 |  | Redondeo para temperatura mezcla |  |  |  |  | Redondeo para temperatura compactación | [5 empty] | Redondeo para temperatura ensayo
|  |  | CÓDIGO: GLAB-FM-099 | [6 empty] | VERSIÓN: 8 |  |  |  | 2 | [7 empty] | 57.2 | 1.186667 |  |  | Valor redon: | 0.2 |  |  |  | Valor redon: | 0.2 |  |  |  |  | Valor redon: | 0.2
|  |  | FECHA DE APLICACIÓN: FEBRERO 2024 | [9 empty] | Agregado grueso | 3 | 2.6 | 2.6 |  | 2.406 | 2.379 | 2.54 | 2.627167 | 57.3 | 1.183333 |  |  | Nº1 | Nº2 | Nº3 | Nº4 |  | Nº1 | Nº2 | Nº3 | Nº4 |  |  | Nº1 | Nº2 | Nº3 | Nº4
[12 empty] | Paginas | Agregado fino | 4 | 2.541296 | 2.538504 |  | 2.533 | 2.482 | 2.41 | 2.59 | 57.4 | 1.18 |  |  | 0 | 0 | 0 | 0 |  | 0 | 0 | 0 | 0 |  |  | 0 | 0 | 0 | 0
[6 empty] | Código: | [5 empty] | Pagina |  | 5 | [7 empty] | 57.5 | 1.176667 |  | 1 | #VALUE! | #VALUE! | #VALUE! | #VALUE! | 1 | #VALUE! | #VALUE! | #VALUE! | #VALUE! |  | 1 | #VALUE! | #VALUE! | #VALUE! | #VALUE!
[7 empty] | Pagina xx de xx | [5 empty] | llenante mineral | 6 | 2.67 | 2.67 |  | 2.677 | 2.72 | 2.67 | 2.394 | 57.6 | 1.173333 |  | 2 | #VALUE! | #VALUE! | #VALUE! | #VALUE! | 2 | #VALUE! | #VALUE! | #VALUE! | #VALUE! |  | 2 | #VALUE! | #VALUE! | #VALUE! | #VALUE!
[12 empty] | de | Asfalto | 7 | 1.021 | 1.021 |  | 1.025 | 1.021 | 1.023 | 1.023 | 57.7 | 1.17 |  | 3 | 0 | 0 | 0 | 0 | 3 | 0 | 0 | 0 | 0 |  | 3 | 0 | 0 | 0 | 0
Estabilidad y flujo de mezclas asfálticas en caliente empleando el equipo Marshall INV E-748-13 | [12 empty] | Mezcla | 8 |  |  |  | 2.538 | 2.545 | 2.488 | 2.304 | 57.8 | 1.166667
| Numero de espécimen |  |  |  | Nº |  | 1 | 2 | 3 | 4 |  | Pagina xx de xx | [9 empty] | 57.9 | 1.163333
| Temperatura de mezcla |  |  |  | °C | [16 empty] | 58 | 1.16 |  | 4 | #VALUE! | #VALUE! | #VALUE! | #VALUE! | 4 | #VALUE! | #VALUE! | #VALUE! | #VALUE! |  | 4 | #VALUE! | #VALUE! | #VALUE! | #VALUE!
| Temperatura de compactación |  |  |  | °C | [16 empty] | 58.1 | 1.156667
| Temperatura del ensayo |  |  |  | °C | [5 empty] | PROMEDIO |  | Temperaturas | 1 | 2 | 3 | 4 |  |  |  |  | 58.2 | 1.153333 |  | 5 | #VALUE! | #VALUE! | #VALUE! | #VALUE! | 5 | #VALUE! | #VALUE! | #VALUE! | #VALUE! |  | 5 | #VALUE! | #VALUE! | #VALUE! | #VALUE!
| Gravedad específica Bulk a 25° C | [11 empty] | Temperatura de mezcla | [8 empty] | 58.3 | 1.15 |  | 6 | #VALUE! | #VALUE! | #VALUE! | #VALUE! | 6 | #VALUE! | #VALUE! | #VALUE! | #VALUE! |  | 6 | #VALUE! | #VALUE! | #VALUE! | #VALUE!
| Altura probeta |  |  |  | mm | [7 empty] | Temperatura de compactación | [8 empty] | 58.4 | 1.146667 |  | 7 | 0 | 0 | 0 | 0 | 7 | 0 | 0 | 0 | 0 |  | 7 | 0 | 0 | 0 | 0
| Estabilidad medida |  |  |  | kN | [7 empty] | Temperatura ensayo | [8 empty] | 58.5 | 1.143333 |  | 8 | 0 | 0 | 0 | 0 | 8 | 0 | 0 | 0 | 0 |  | 8 | 0 | 0 | 0 | 0
| Factor de corrección (Tabla 748-1) |  |  |  | - | [8 empty] | 1 | 2 | 3 | 4 |  |  |  |  | 58.6 | 1.14
| Estabilidad individual corregida, Ei |  |  |  | kN | [7 empty] | espesores de espécimen | [8 empty] | 58.7 | 1.14 |  | Redondeo para altura probetas |  |  |  |  | Redondeo para Estabili. Marshall Indiv. Y promedio correg.
| Estabilidad individual corregida, Ei - Sin redondeo |  |  |  | N | [16 empty] | 58.8 | 1.13375 |  |  | Valor redon: | 0.25 |  |  |  | Valor redon: | 50
| Estabilidad individual corregida, Ei |  |  |  | N | [7 empty] | INV 745-13 Concentración critica del llenante | [8 empty] | 58.9 | 1.130625 |  |  | Nº1 | Nº2 | Nº3 | Nº4 |  | Nº1 | Nº2 | Nº3 | Nº4 | Nº5
| Estabilidad individual corregida, Ei |  |  |  | kgf | [7 empty] | F: Vol. llenante Mezcla | [8 empty] | 59 | 1.1275 |  |  | 0 | 0 | 0 | 0 |  | #VALUE! | #VALUE! | #VALUE! | #VALUE! | #VALUE!
| Estabilidad individual corregida, Ei |  |  |  | lbf | [7 empty] | A: Vol. Asfalto efectivo en la mezcla | #VALUE! | [7 empty] | 59.1 | 1.124375 |  | 1 | #VALUE! | #VALUE! | #VALUE! | #VALUE! | 1 | #VALUE! | #VALUE! | #VALUE! | #VALUE! | #VALUE!
| Verificación individual de la estabilidad |  |  |  | 0,8≥Em | [7 empty] | cv: Concentración real | [8 empty] | 59.2 | 1.12125 |  | 2 | #VALUE! | #VALUE! | #VALUE! | #VALUE! | 2 | #VALUE! | #VALUE! | #VALUE! | #VALUE! | #VALUE!
[5 empty] | 1,25≥EFT | [16 empty] | 59.3 | 1.118125 |  | 3 | 0 | 0 | 0 | 0 | 3 | #VALUE! | #VALUE! | #VALUE! | #VALUE! | #VALUE!
| Flujo (Método B) |  |  |  | mm | [16 empty] | 59.4 | 1.115 |  | 4 | #VALUE! | #VALUE! | #VALUE! | #VALUE! | 4 | #VALUE! | #VALUE! | #VALUE! | #VALUE! | #VALUE!
| Relación estabilidad/ Flujo |  |  |  | kgf/mm | [7 empty] | CALCULO DEL IPA INDICE DE PELICULA DE ASFALTO (INV-E-741-13) | [8 empty] | 59.5 | 1.111875 |  | 5 | #VALUE! | #VALUE! | #VALUE! | #VALUE! | 5 | #VALUE! | #VALUE! | #VALUE! | #VALUE! | #VALUE!
| Vacíos con aire (Va) |  |  |  | % | [8 empty] | tamiz (mm) | % Pasas | constante norma de ensayo | SE individual | Ps |  |  |  | 59.6 | 1.10875 |  | 6 | #VALUE! | #VALUE! | #VALUE! | #VALUE! | 6 | #VALUE! | #VALUE! | #VALUE! | #VALUE! | #VALUE!
| Vacíos en el agregado mineral (VAM) |  |  |  | % | [8 empty] | 1 | 1 | 0.41 | 0.41 | Pb=Contenido total de asfalto |  |  |  | 59.7 | 1.105625 |  | 7 | 0 | 0 | 0 | 0 | 7 | #VALUE! | #VALUE! | #VALUE! | #VALUE! | #VALUE!
| Vacíos llenos de asfalto (VFA) |  |  |  | % | [7 empty] | a: | 4.75 |  | 0.0041 |  | Db: Densidad del ligante |  |  |  | 59.8 | 1.1025 |  | 8 | 0 | 0 | 0 | 0
Gravedad específica (Gse, Gsb, G3, Gb), INV E 799-13 | [12 empty] | b: | 2.36 |  | 0.0082 |  | Pb volumen: |  |  |  | 59.9 | 1.099375
| G1 | Agregado grueso |  | % | Gb | Asfalto | [6 empty] | c: | 1.18 |  | 0.0164 |  | Pba |  |  |  | 60 | 1.09625
| G2 | Agregado fino |  | % | Gsb | Bulk del agregado combinado | [6 empty] | d: | 0.6 |  | 0.0287 |  | Pbe | #VALUE! |  |  | 60.1 | 1.093125
| G3 | Llenante mineral |  | % | Gse | Efectiva del agregado | [6 empty] | e: | 0.3 |  | 0.0614 |  | Pg | #VALUE! |  |  | 60.2 | 1.09
[13 empty] | f: | 0.15 |  | 0.1229 |  | Pba masa | #VALUE! |  |  | 60.3 | 1.09
| Fecha de ejecución: | [11 empty] | g: | 0.075 |  | 0.3277 |  | Pba volumen | #VALUE! |  |  | 60.4 | 1.08375
[13 empty] | SE: Superficie especifica del agregado combinado (m²/Kg) |  |  |  | 0.41 | Pbe volumen | #VALUE! |  |  | 60.5 | 1.080625
| Observaciones: | [11 empty] | Ha (µm) espesor medio de película de asfalto | [5 empty] | #VALUE! |  |  | 60.6 | 1.0775
[22 empty] | 60.7 | 1.074375
[22 empty] | 60.8 | 1.07125
[22 empty] | 60.9 | #REF!
FIN DEL INFORME DE ENSAYO
[22 empty] | 61.1 | 1.061875
Laboratorio de suelos asfaltos y pavimentos de la UAERMV Sede de Producción Parque Minero Industrial El Mochuelo Kilometro 3 vía Pasquilla localidad Ciudad Bolívar, Bogotá D.C. - Colombia Tel: 3779555 Ext. 1145 E- mail: p.laboratorio@umv.gov.co | [21 empty] | 61.2 | 1.05875
[22 empty] | 61.3 | 1.055625
[22 empty] | 61.4 | 1.0525
[22 empty] | 61.5 | 1.049375
[22 empty] | 61.6 | 1.04625
[22 empty] | 61.7 | 1.043125
[22 empty] | 61.8 | 1.04
[22 empty] | 61.9 | 1.04
[22 empty] | 62 | 1.0375
[22 empty] | 62.1 | 1.035
[22 empty] | 62.2 | 1.0325
[22 empty] | 62.3 | 1.03
[22 empty] | 62.4 | 1.0275
[22 empty] | 62.5 | 1.025
[22 empty] | 62.6 | 1.0225
[22 empty] | 62.7 | 1.02
[22 empty] | 62.8 | 1.0175
[22 empty] | 62.9 | 1.015
[22 empty] | 63 | 1.0125
[22 empty] | 63.1 | 1.01
[22 empty] | 63.2 | 1.0075
[22 empty] | 63.3 | 1.005
[22 empty] | 63.4 | 1.0025
[22 empty] | 63.5 | 1
[22 empty] | 63.6 | 0.9975
[22 empty] | 63.7 | 0.995
[22 empty] | 63.8 | 0.9925
[22 empty] | 63.9 | 0.99
[22 empty] | 64 | 0.9875
[22 empty] | 64.1 | 0.985
[22 empty] | 64.2 | 0.9825
[22 empty] | 64.3 | 0.98
[22 empty] | 64.4 | 0.9775
[22 empty] | 64.5 | 0.975
[22 empty] | 64.6 | 0.9725
[22 empty] | 64.7 | 0.97
[22 empty] | 64.8 | 0.9675
[22 empty] | 64.9 | 0.965
[22 empty] | 65 | 0.9625
[22 empty] | 65.1 | 0.96
[22 empty] | 65.2 | 0.958125
[22 empty] | 65.3 | 0.95625
[22 empty] | 65.4 | 0.954375
[22 empty] | 65.5 | 0.9525
[22 empty] | 65.6 | 0.950625
[22 empty] | 65.7 | 0.94875
[22 empty] | 65.8 | 0.946875
[22 empty] | 65.9 | 0.945
[22 empty] | 66 | 0.943125
[22 empty] | 66.1 | 0.94125
[22 empty] | 66.2 | 0.939375
[22 empty] | 66.3 | 0.9375
[22 empty] | 66.4 | 0.935625
[22 empty] | 66.5 | 0.93375
[22 empty] | 66.6 | 0.931875
[22 empty] | 66.7 | 0.93
[22 empty] | 66.8 | 0.9275
[22 empty] | 66.9 | 0.925
[22 empty] | 67 | 0.9225
[22 empty] | 67.1 | 0.92
[22 empty] | 67.2 | 0.9175
[22 empty] | 67.3 | 0.915
[22 empty] | 67.4 | 0.9125
[22 empty] | 67.5 | 0.91
[22 empty] | 67.6 | 0.9075
[22 empty] | 67.7 | 0.905
[22 empty] | 67.8 | 0.9025
[22 empty] | 67.9 | 0.9
[22 empty] | 68 | 0.8975
[22 empty] | 68.1 | 0.895
[22 empty] | 68.2 | 0.8925
[22 empty] | 68.3 | 0.89

## TSR (hidden)
INFORME DE ENSAYO
EVALUACIÓN DE LA SUSCEPTIBILIDAD AL AGUA DE LAS MEZCLAS DE CONCRETO ASFALTICO UTILIZANDO LA PRUEBA DE TRACCIÓN INDIRECTA (TSR) INV E 725-13
| CÓDIGO: GLAB-FM-029 | [8 empty] | VERSIÓN: 6
FECHA DE APLICACIÓN: ABRIL 2021
Cliente: | [7 empty] | Código:
Procedencia: | [7 empty] | Jornada:
Tipo de mezcla asfáltica: | [7 empty] | Fecha de recepción:
Volumen total del lote (m³): | [7 empty] | Fecha de producción:
Planta: | [7 empty] | Fecha de ejecución:
CIV del lote: | [7 empty] | Fecha de informe :
Hoja:
Especimen N°. |  |  |  | 1 | 2 |  | 3 |  | 4 |  | 5 | 6 | 1 | 2 | 3 | 4 | 5 | 6
D: Diámetro, mm |  |  | mm | [9 empty] | Diametro
T: Espesor mm. |  |  | mm
A: Masa seca al aire |  |  | g | [9 empty] | Espesor
B: Masa SSS |  |  | g
C: Masa en agua |  |  | g
E: Volumen del espécimen |  |  | cm³
F: Gravedad específica bulk
H: Porcentaje de vacíos |  |  | %
I: Volumen de vacíos |  |  | cm³
Gravedad específica máxima (Rice) | [12 empty] | Espesor
Promedio gravedad específica bulk
Promedio porcentaje de vacíos |  |  | %
Promedio volumen de vacíos |  |  | cm³
Grupo |  |  |  | Humedo | [8 empty] | A: Masa seca al aire
Acondicionamiento : |  |  |  | Saturación mediante vacío |  |  |  |  | 24 horas en agua a 60ºC
Especimen N°. | [12 empty] | I: Volumen de vacíos
t":Espesor |  |  | mm
B":Masa SSS |  |  | g | [9 empty] | B: Masa SSS
C":Masa en agua |  |  | g
E":Volumen del espécimen |  |  | g | [9 empty] | E: Volumen del espécimen
J":Volumen absoluto del agua |  |  | cm³
Grado de saturación |  |  | %
Expansión |  |  | %
Promedio porcentaje de saturación |  |  | %
Promedio de expansión |  |  | %
Grupo |  |  |  | Humedo |  |  |  |  | Seco
Especimen N°.
P:Carga |  |  | kN
P':Carga |  |  | N
Rt: Resistencia |  |  | kPa
Rts: Promedio resistencia |  |  | kPa
RRT: Relación de resistencia a la tensión |  |  | %
Criterio de aceptación |  | Rth≥80%Rts
Daño por humedad (visual) | [12 empty] | SI
Observaciones: | [12 empty] | NO
Revisó | [5 empty] | Aprobó
-- | [5 empty] | --
FIN DEL INFORME DE ENSAYO
Los resultados presentados corresponden únicamente a la muestra sometida a ensayo recibidas en el laboratorio. Este informe no puede ser reproducido en su totalidad ni parcialmente, sin la autorización escrita del laboratorio de suelos, asfaltos y pavimentos de la UAERMV.
Laboratorio de suelos, asfaltos y pavimentos de la UAERMV Sede de Producción Parque Minero Industrial El Mochuelo Kilometro 3 vía Pasquilla localidad Ciudad Bolívar, Bogotá D.C. - Colombia Tel: 3779555 Ext. 1145 E- mail: p.laboratorio@umv.gov.co

## firmas (hidden)
ELABORO
NOMBRES | CARGO | FIRMAS
CHAPARRO CARLOS | Laboratorista | 2
CORDOBA ALEXANDER | Laboratorista | 3
CRISTANCHO VICTOR | Laboratorista | 7
DIAZ CESAR | Laboratorista
FLOREZ KAREN | Laboratorista | 6
GALVIS DAVID | Laboratorista | 4
OSPINA JUAN GABRIEL | Laboratorista
SUAREZ WILLIAM | Laboratorista | 9
YARA FABIAN | Laboratorista
RINCON SATURNINO | Coordinador Operativo | 1
ACHIARDI LEONARDO | Laboratorista
SAENZ JESSICA | Laboratorista
PRADA CESAR | Laboratorista
CORDOBA VICTOR | Laboratorista
CANO LUIS EDUARDO | Auxiliar
GALVIS DANIEL | Auxiliar
GOMEZ LUIS CARLOS | Auxiliar
VELASQUEZ JUAN CAMILO | Auxiliar
QUIÑONES ETIEL | Auxiliar
RIAÑO JOSE | Auxiliar
VANEGAS BRAYAN | Auxiliar
RIOS JOSE | Auxiliar
VAQUIRO JUAN CAMILO | Auxiliar
RINCON ALVARO JOSE | Auxiliar
MONTENEGRO EDGAR | Auxiliar
PRADA PEDRO | Auxiliar
JUNCO DIEGO | Auxiliar
SUAREZ DIEGO | Auxiliar
GONZALEZ CAMILO | Auxiliar
VILLALBA ROBINSSON | Auxiliar
Reviso
RINCON SATURNINO | Técnico operativo | 1 | RINCON SATURNINO
JENNYFER ARIAS | Auxiliar Técnico |  | JENNYFER ARIAS
-- |  | 1 | --
--
Aprobó
CINDY NATHALY SASTOQUE | Coordinador técnico |  | CINDY NATHALY SASTOQUE
CONTRERAS WILINTONG | Lider operativo del proceso |  | CONTRERAS WILINTONG
-- |  |  | --