## PRO-DI-002
BASE DE DATOS BITACORA DE PRODUCCIÓN
| CÓDIGO: PRO-DI-002 | [25 empty] | VERSIÓN: 1
FECHA DE APLICACIÓN: MARZO 2024
ENTREGA DE MEZCLA DE LA GERENCIA DE PRODUCCIÓN (SEDE PRODUCCIÓN Y CONTRATO EXTERNO)
Mes:
FECHA | JORNADA | SUMINISTRO DE MEZCLA ASFALTICA |  |  |  |  | MEZCLA PROGRAMADA | SUMINISTRO MEZCLA PLANTA DE PRODUCCION |  | SUMINISTRO DE CONCRETO HIDRAULICO |  |  |  | FRESADO m3 | BASE ESTABILIZADA m3 | < | SUMINISTRO DE MATERIALES PETREOS | [6 empty] | OBSERVACIONES Y REGISTRO DIAS NO TRABAJADOS |  |  |  |  | OBSERVACIONES GENERALES
|  | MD-10 m3 |  | MD-12 m3 |  | MGR-19 m3
|  | UMV m3 | CONTRATO m3 | UMV m3 | CONTRATO m3 | UMV m3 | MEZCLA AUTORIZADA
[7 empty] | MEZCLA DESPACHADA | 6PAC01 | 6PAC06 | MR 43 | 3500 PSI | 3000 PSI | 2500 PSI |  |  |  | SBG-C | MIXTO | RETAL DE CONCRETO | ARENA TRITURADA DE CANTERA | ARENA TRITURADA DE RIO | GRAVA 1/2" | GRAVA 3/4" | 6PAC01 | 6PAC06 | 6PAF02 | 6PTA03 | 6PDA05
TOTAL PROGRAMADO
TOTAL AUTORIZADO
TOTAL DESPACHADO
% CUMPLIMIENTO DESPACHADO UMV VS PROGRAMADO
% CUMPLIMIENTO DESPACHADO UMV VS AUTORIZADO | [23 empty] | TOTAL DIAS TRABAJADOS: | TOTAL DIAS TRABAJADOS: | TOTAL DIAS TRABAJADOS: | TOTAL DIAS TRABAJADOS: | TOTAL DIAS TRABAJADOS:
REGISTRO CAPACIDAD OPERATIVA (MAC)/MES= cantidad de mezcla producida mes/dias laborados | [9 empty] | CALCULO DE No DIAS TRABAJADOS Y NO TRABAJADOS POR PLANTA MES | [13 empty] | TOTAL DIAS NO TRABAJADOS: | TOTAL DIAS NO TRABAJADOS: | TOTAL DIAS NO TRABAJADOS: | TOTAL DIAS NO TRABAJADOS: | TOTAL DIAS NO TRABAJADOS:
Note on R10: Alcaldias y Relleno

## PPMQ-DI-011 KARDEX M.HIDRAULICA (hidden)
KARDEX - INVENTARIO DE MATERIALES
| CÓDIGO: PPMQ-DI-11 | [18 empty] | VERSIÓN: 1
FECHA DE APLICACIÓN: AGOSTO DE 2020
REPORTE KARDEX INSUMOS - AÑO:
MATERIALES MEZCLA HIDRAULICA
DIA / kg | ARENA NATURAL DE RIO | [6 empty] | GRAVA TRIT. 1" | [6 empty] | CEMENTO A GRANEL |  |  |  | SIKASET NC |  |  |  | SIKAPLAST 4500 |  |  |  | PLASTIMENT-R1
| Inv. Inicial kg | Ingresos kg | Egresos kg | Saldo kg | % Humedad | Saldo Final kg | m3 | Inv. Inicial kg | Ingresos kg | Egresos kg | Saldo kg | % Humedad | Saldo Final | m3 | Inv. Inicial kg | Ingresos kg | Egresos kg | Saldo kg | Inv. Inicial kg | Ingresos kg | Egresos kg | Saldo kg | Inv. Inicial kg | Ingresos kg | Egresos kg | Saldo kg | Inv. Inicial kg | Ingresos kg | Egresos kg | Saldo kg
[31 empty] | Material | MR-43 (kg) | 3500 Psi (kg) | 3000 Psi (kg)
[31 empty] | GRAVA TRIT. 1" RIO | 900 | 867 | 825
[31 empty] | ARENA NATURAL DE RIO | 747 | 843 | 963
[31 empty] | AGUA | 160 | 135 | 120
[31 empty] | CEMENTO | 535 | 425 | 305
[31 empty] | Plastiment | 2.65 | 2.07 | 2.07
[31 empty] | Sikaset | 3.9 | 1.77 | 1.77
[31 empty] | Sikaplast 4500 | 6.06 | 3.56 | 3.56
[31 empty] | masa unitaria | 2257
Note on C12: p.produccion: Inv inicial al 14 de enero: (399,05 m3 * 1406,7 kg/m3)- ingresos del 1 al 13 de enero Masa Unitaria de diciembre: 1406,7 kg/m3
Note on K12: p.produccion: Inv inicial al 13 de enero: (2287,21 m3 * 1460,4 kg/m3)- ingresos del 1 al 13 de enero Masa Unitaria de diciembre: 1460,4 kg/m3
Note on S43: Jonathan Molina: Inventario Inicial Según tanques al 01 de febrero: 115.170 kg
Note on X43: Jonathan Molina: Inventario Inicial Según tanques al 01 de febrero: 115.170 kg
Note on AC43: Jonathan Molina: Inventario Inicial Según tanques al 01 de febrero: 115.170 kg
Note on AH43: Jonathan Molina: Inventario Inicial Según tanques al 01 de febrero: 115.170 kg
Note on S72: Jonathan Molina: Inventario Inicial Tanques al 1 de Marzo: 86.935 kg
Note on X72: Jonathan Molina: Inventario Inicial Tanques al 1 de Marzo: 86.935 kg
Note on AC72: Jonathan Molina: Inventario Inicial Tanques al 1 de Marzo: 86.935 kg
Note on AH72: Jonathan Molina: Inventario Inicial Tanques al 1 de Marzo: 86.935 kg
Note on Z152: Jonathan Armando Molina Garcia: se realiza retiro de 105 kg pendientes para devolucion a proveedor por entrega superior a lo solicitado
Note on AE152: Jonathan Armando Molina Garcia: se realiza retiro de 115 kg pendientes para devolucion a proveedor por entrega superior a lo solicitado

## Formato (hidden)
CONTROL DE DESPACHO POR BACHEO
FECHA | ____________________________ |  | JORNADA | _______________________ |  | PLANTA No | ____ | TIPO DE MEZCLA | ____________________________
Bacheo | Viaje No 1 | Viaje No 2 | Viaje No 3 | Viaje No 4 | Viaje No 5 | Viaje No 6 | Viaje No 7 | Viaje No 8 | Viaje No 9 | Viaje No 10
1
2
3
4
5
6
7
8
9
10
11
12
13
14
15
16
17
18
19
20
Total
| OPERADOR DE PLANTA | [6 empty] | REVISO

## PPMQ-DI-011 KARDEX M. ASFALTICA (hidden)
KARDEX - INVENTARIO DE MATERIALES
| CÓDIGO: PPMQ-DI-11 | [27 empty] | VERSIÓN: 1
FECHA DE APLICACIÓN: AGOSTO DE 2020
REPORTE KARDEX INSUMOS - AÑO:
MATERIALES MEZCLA ASFALTICA
| PETREOS MEZCLA ASFALTICA | [28 empty] | ASFALTOS MEZCLA CALIENTE
DIA / kg | ARENA TRIT DE CANTERA | [6 empty] | ARENA TRIT. DE RIO | [6 empty] | GRAVA TRIT. 1/2 " | [6 empty] | GRAVA TRIT. 3/4" | [7 empty] | ASFALTO MPI 60/70 NORMALIZADO |  |  |  | ASFALTO MODIFICADO CON GCR - TIPO II |  |  |  | COMBUSTIBLE INDUSTRIAL
| Inv. Inicial kg | Ingresos kg | Egresos kg | Saldo kg | % Humedad | Saldo Final kg | m3 | Inv. Inicial kg | Ingresos kg | Egresos kg | Saldo kg | % Humedad | Saldo Final kg | m3 | Inv. Inicial kg | Ingresos kg | Egresos kg | Saldo kg | % Humedad | Saldo Final | m3 | Inv. Inicial kg | Ingresos kg | Egresos kg | Saldo kg | % Humedad | Saldo Final | m3 |  | Inv. Inicial kg | Ingresos kg | Egresos kg | Saldo kg | Inv. Inicial kg | Ingresos kg | Egresos kg | Saldo kg | Inv. Inicial kg | Ingresos kg | Egresos kg | Saldo kg | Saldo gl
Note on BD13: p.produccion: Actualizada a Diciembre 2019
Note on C14: p.produccion: Inv inicial al 13 de enero: (2287,21 m3 * 1460,4 kg/m3)- ingresos del 1 al 13 de enero Masa Unitaria de diciembre: 1460,4 kg/m3
Note on K14: p.produccion: Inv inicial al 13 de enero: (2287,21 m3 * 1460,4 kg/m3)- ingresos del 1 al 13 de enero Masa Unitaria de diciembre: 1460,4 kg/m3
Note on S14: p.produccion: Inv inicial al 13 de enero: (1269,09 m3 * 1340,5 kg/m3)- ingresos del 1 al 13 de enero Masa Unitaria de diciembre: 1340,5 kg/m3
Note on AA14: p.produccion: Inv inicial al 13 de enero: (324,7 m3 * 1396,7 kg/m3)- ingresos del 1 al 13 de enero Masa Unitaria de diciembre: 1396,7 kg/m3
Note on BD24: p.produccion: Actualizada a Diciembre 2019
Note on BD33: p.produccion: Actualizada a Diciembre 2019
Note on AI45: Jonathan Molina: Inventario Inicial Según tanques al 01 de febrero: 115.170 kg
Note on AN45: Jonathan Molina: Inventario Inicial Según tanques al 01 de febrero: 32.620 kg
Note on AS45: Jonathan Molina: Inventario Inicial Según tanques al 01 de febrero: 47.600 kg
Note on AI74: Jonathan Molina: Inventario Inicial Tanques al 1 de Marzo: 86.935 kg
Note on AN74: Jonathan Molina: Inventario Inicial Tanques al 1 de Marzo: 41.850 kg
Note on AS74: Jonathan Molina: Inventario Inicial Tanques al 1 de Marzo: 44.810 kg
Note on Y135: p.produccion: ACTUALIZACION MU